## SpecificSurfaceArea
名称 / Name | 数值 / Value
输入结构 / Input Structure | 20260914_05
电解液相体积分数 / Electrolyte Volume Fraction | 0.2492065
颗粒相体积分数 / Particle Volume Fraction | 0.6537399
CBD相体积分数 / CBD Volume Fraction | 0.09705353
固体体素数量 / Solid Voxel Count | 171374
总界面面积 (um^2) / Total Interfacial Area (um^2) | 59443.5
总固体体积 (um^3) / Total Solid Volume (um^3) | 21421.75
比表面积 (1/um) / Specific Surface Area (1/um) | 2.774913
总集群数量 / Total Cluster Count | 5
最大颗粒集群体积 (voxel) / Largest Particle Cluster Volume (voxel) | 171370
未知颗粒集群数量 / Unknown Particle Cluster Count | 4
未知颗粒集群总体积 (voxel) / Total Unknown Particle Cluster Volume (voxel) | 4
未知颗粒体积分数 / Unknown Particle Volume Fraction | 2.334076e-05
归一化平均团簇体积 / Normalized Average Cluster Volume | 1
电子连接度 / Electronic Connectivity | 0.9999883
电解液相连通率 / Electrolyte Connectivity | 0.9878613
是否贯通 / Percolating | 是 / Yes
曲折度τ / Tortuosity τ | 1.105653
等效当量颗粒粒径 (um) / Equivalent Particle Diameter (um) | 20.15095
瓶颈度 beta / Constrictivity (x) | 1
瓶颈半径 r_min (um) | 0.5
孔体半径 r_max (um) | 0.5
瓶颈度状态 / Constrictivity Status | ok
侵入入口 / Intrusion Inlet | low
球心邻域 / Center Connectivity | 26
算法版本 / Method | edt_critical_radii_closed_dilation_v2
半径采样 / Radius Sampling | All positive EDT values
Radius (um) | CPSD (total volume fraction) | MIP (total volume fraction)
0 | 0.2492065 | 0.246685
0.5 | 0.2492065 | 0.246685
0.7071068 | 0.07820129 | 0.004711151
0.8660254 | 0.009723663 | 0.000125885
1 | 0.004543304 | 0
1.118034 | 0.002105713 | 0
1.5 | 0 | 0
弦长分布 / Chord Length
Status | ok
Method | periodic_voxel_runs_v1
Pore label | 0
Voxel size (um) | 0.5
Periodic axes | xyz
Sample count | 33040
Mean (um) | 0.9886199
Population std (um) | 0.7379012
Quantile method | inverse_empirical_cdf
Axis | x
Window-spanning lines | 0
Full pore line policy | one_period_censored
Quantile | Length (um)
0.05 | 0.5
0.1 | 0.5
0.15 | 0.5
0.2 | 0.5
0.25 | 0.5
0.3 | 0.5
0.35 | 0.5
0.4 | 0.5
0.45 | 0.5
0.5 | 0.5
0.55 | 1
0.6 | 1
0.65 | 1
0.7 | 1
0.75 | 1
0.8 | 1.5
0.85 | 1.5
0.9 | 2
0.95 | 2.5
Length (um) | Count | Probability mass | CDF
0.5 | 17355 | 0.5252724 | 0.5252724
1 | 7862 | 0.237954 | 0.7632264
1.5 | 3719 | 0.1125605 | 0.8757869
2 | 1919 | 0.05808111 | 0.933868
2.5 | 1047 | 0.03168886 | 0.9655569
3 | 537 | 0.01625303 | 0.9818099
3.5 | 270 | 0.008171913 | 0.9899818
4 | 148 | 0.004479419 | 0.9944613
4.5 | 85 | 0.002572639 | 0.9970339
5 | 36 | 0.001089588 | 0.9981235
5.5 | 25 | 0.0007566586 | 0.9988801
6 | 18 | 0.0005447942 | 0.9994249
6.5 | 8 | 0.0002421308 | 0.9996671
7 | 5 | 0.0001513317 | 0.9998184
7.5 | 3 | 9.079903e-05 | 0.9999092
8 | 1 | 3.026634e-05 | 0.9999395
8.5 | 2 | 6.053269e-05 | 1
球接触分布 / Spherical Contact
Status | ok
Method | periodic_solid_to_pore_edt_v1
Pore label | 0
Voxel size (um) | 0.5
Periodic axes | xyz
Sample count | 196816
Mean (um) | 0.7032187
Population std (um) | 0.3295606
Quantile method | inverse_empirical_cdf
Distance direction | solid_to_pore
Distance convention | voxel_center_to_voxel_center
Quantile | Length (um)
0.05 | 0.5
0.1 | 0.5
0.15 | 0.5
0.2 | 0.5
0.25 | 0.5
0.3 | 0.5
0.35 | 0.5
0.4 | 0.5
0.45 | 0.5
0.5 | 0.5
0.55 | 0.5
0.6 | 0.7071068
0.65 | 0.7071068
0.7 | 0.7071068
0.75 | 0.7071068
0.8 | 0.8660254
0.85 | 1
0.9 | 1.118034
0.95 | 1.5
Length (um) | Count | Probability mass | CDF
0.5 | 108387 | 0.5507022 | 0.5507022
0.7071068 | 46401 | 0.2357583 | 0.7864605
0.8660254 | 10200 | 0.05182505 | 0.8382855
1 | 5691 | 0.02891533 | 0.8672008
1.118034 | 9488 | 0.04820746 | 0.9154083
1.224745 | 4375 | 0.02222888 | 0.9376372
1.414214 | 1787 | 0.009079546 | 0.9467167
1.5 | 3161 | 0.01606069 | 0.9627774
1.581139 | 1660 | 0.008434274 | 0.9712117
1.658312 | 1148 | 0.005832859 | 0.9770445
1.732051 | 338 | 0.00171734 | 0.9787619
1.802776 | 851 | 0.004323835 | 0.9830857
1.870829 | 1114 | 0.005660109 | 0.9887458
2 | 144 | 0.0007316478 | 0.9894775
2.061553 | 720 | 0.003658239 | 0.9931357
2.12132 | 320 | 0.001625884 | 0.9947616
2.179449 | 163 | 0.0008281847 | 0.9955898
2.236068 | 158 | 0.0008027803 | 0.9963926
2.291288 | 214 | 0.00108731 | 0.9974799
2.345208 | 94 | 0.0004776034 | 0.9979575
2.44949 | 64 | 0.0003251768 | 0.9982827
2.5 | 87 | 0.0004420372 | 0.9987247
2.54951 | 121 | 0.0006147874 | 0.9993395
2.598076 | 32 | 0.0001625884 | 0.9995021
2.692582 | 44 | 0.0002235591 | 0.9997256
2.738613 | 18 | 9.145598e-05 | 0.9998171
2.828427 | 5 | 2.540444e-05 | 0.9998425
2.872281 | 10 | 5.080888e-05 | 0.9998933
2.915476 | 8 | 4.06471e-05 | 0.9999339
2.95804 | 6 | 3.048533e-05 | 0.9999644
3 | 4 | 2.032355e-05 | 0.9999848
3.041381 | 1 | 5.080888e-06 | 0.9999898
3.082207 | 2 | 1.016178e-05 | 1
两点相关函数 / Two-Point Correlation
Status | ok
Method | periodic_fft_radial_shells_v1
Pore label | 0
Porosity | 0.2492065
Voxel size (um) | 0.5
Periodic axes | xyz
Radial bins | bin_0_origin_only; bin_k: (k-1)*h < distance <= k*h
Normalization | joint_probability; C(0)=porosity
Radius upper edge (um) | Pore-pore probability | Displacement count | Mean distance (um)
0 | 0.2492065 | 1 | 0
0.5 | 0.1270002 | 6 | 0.5
1 | 0.09514647 | 26 | 0.8235956
1.5 | 0.07749939 | 90 | 1.313303
2 | 0.07483303 | 134 | 1.766191
2.5 | 0.07408893 | 258 | 2.253291
3 | 0.07248446 | 410 | 2.770151
3.5 | 0.07113601 | 494 | 3.265115
4 | 0.0700482 | 690 | 3.741377
4.5 | 0.06899657 | 962 | 4.254797
5 | 0.06794024 | 1098 | 4.759989
5.5 | 0.06700713 | 1406 | 5.252971
6 | 0.0661872 | 1578 | 5.743306
6.5 | 0.06546714 | 2018 | 6.243088
7 | 0.06476788 | 2342 | 6.754523
7.5 | 0.06414723 | 2634 | 7.258808
8 | 0.06365167 | 2930 | 7.74816
8.5 | 0.06323298 | 3402 | 8.24276
9 | 0.06285915 | 3926 | 8.747226
9.5 | 0.0625576 | 4266 | 9.248753
10 | 0.06232555 | 4730 | 9.745648
10.5 | 0.06215682 | 5510 | 10.25421
11 | 0.06201878 | 5562 | 10.75425
11.5 | 0.06190838 | 6410 | 11.24499
12 | 0.06184382 | 6894 | 11.74507
12.5 | 0.06180037 | 7490 | 12.24414
13 | 0.06181882 | 8258 | 12.74442
13.5 | 0.06184885 | 8994 | 13.25285
14 | 0.06187153 | 9446 | 13.75428
14.5 | 0.06193576 | 9978 | 14.2483
15 | 0.06199014 | 11138 | 14.74781
15.5 | 0.06202143 | 11406 | 15.24523
16 | 0.06202329 | 12575 | 15.74338
16.5 | 0.06197422 | 12848 | 16.24802
17 | 0.06183001 | 12060 | 16.74981
17.5 | 0.06173945 | 11804 | 17.24779
18 | 0.06168725 | 11016 | 17.74665
18.5 | 0.06168388 | 10700 | 18.24765
19 | 0.0616379 | 9756 | 18.74616
19.5 | 0.06162474 | 9224 | 19.24436
20 | 0.0616358 | 8408 | 19.74275
20.5 | 0.06153405 | 7452 | 20.23495
21 | 0.0615174 | 7040 | 20.73669
21.5 | 0.06137513 | 5820 | 21.24199
22 | 0.06135179 | 4880 | 21.7372
22.5 | 0.0611191 | 3936 | 22.23025
23 | 0.06084477 | 2999 | 22.73344
23.5 | 0.06076609 | 2180 | 23.23696
24 | 0.06079839 | 1620 | 23.72792
24.5 | 0.06084412 | 1208 | 24.21513
25 | 0.06095998 | 942 | 24.73838
25.5 | 0.06122187 | 584 | 25.28237
26 | 0.06146877 | 284 | 25.76662
26.5 | 0.06144381 | 192 | 26.16873
27 | 0.06177961 | 104 | 26.67748
27.5 | 0.06208547 | 24 | 27.213
28 | 0.06187439 | 1 | 27.71281
x displacement (um) | Pore-pore probability
0 | 0.2492065
0.5 | 0.1231689
1 | 0.08475113
1.5 | 0.0750351
2 | 0.07547379
2.5 | 0.0734787
3 | 0.07204056
3.5 | 0.07108307
4 | 0.06912231
4.5 | 0.06772995
5 | 0.06764984
5.5 | 0.0669899
6 | 0.06597519
6.5 | 0.06507874
7 | 0.06498337
7.5 | 0.06392288
8 | 0.06373596
8.5 | 0.06311798
9 | 0.06270981
9.5 | 0.06298828125
10 | 0.06246948
10.5 | 0.06235123
11 | 0.0621109
11.5 | 0.06220245
12 | 0.06238174
12.5 | 0.06282043
13 | 0.06275558
13.5 | 0.06260681
14 | 0.06349564
14.5 | 0.06411362
15 | 0.06428528
15.5 | 0.06383514
16 | 0.06337738
y displacement (um) | Pore-pore probability
0 | 0.2492065
0.5 | 0.1217346
1 | 0.08340454
1.5 | 0.07485199
2 | 0.07549286
2.5 | 0.07410049
3 | 0.07197952
3.5 | 0.07122421
4 | 0.07049942
4.5 | 0.06840897
5 | 0.06768036
5.5 | 0.06761169
6 | 0.06768036
6.5 | 0.06655884
7 | 0.06591796875
7.5 | 0.06533432
8 | 0.06593704
8.5 | 0.06584167
9 | 0.06536102
9.5 | 0.06484222
10 | 0.06462097
10.5 | 0.06487656
11 | 0.06545258
11.5 | 0.06531143
12 | 0.06468582
12.5 | 0.06475449
13 | 0.06570816
13.5 | 0.06521225
14 | 0.06523514
14.5 | 0.06524277
15 | 0.06541824
15.5 | 0.06560898
16 | 0.06550598
z displacement (um) | Pore-pore probability
0 | 0.2492065
0.5 | 0.136097
1 | 0.09094238
1.5 | 0.07640457
2 | 0.0759697
2.5 | 0.07379532
3 | 0.07266617
3.5 | 0.07161713
4 | 0.07041931
4.5 | 0.06847382
5 | 0.06786728
5.5 | 0.06682205
6 | 0.06635284
6.5 | 0.06558228
7 | 0.06513977
7.5 | 0.06485367
8 | 0.06429672
8.5 | 0.06381989
9 | 0.06367111
9.5 | 0.06393814
10 | 0.06381607
10.5 | 0.06346893
11 | 0.06322861
11.5 | 0.06253052
12 | 0.0617485
12.5 | 0.06102371
13 | 0.06136703
13.5 | 0.06203461
14 | 0.0619812
14.5 | 0.06227112
15 | 0.06233978
15.5 | 0.06218719
16 | 0.06232452