## SpecificSurfaceArea
名称 / Name | 数值 / Value
输入结构 / Input Structure | 20260914_06
电解液相体积分数 / Electrolyte Volume Fraction | 0.2454376
颗粒相体积分数 / Particle Volume Fraction | 0.6573868
CBD相体积分数 / CBD Volume Fraction | 0.0971756
固体体素数量 / Solid Voxel Count | 172330
总界面面积 (um^2) / Total Interfacial Area (um^2) | 51414.25
总固体体积 (um^3) / Total Solid Volume (um^3) | 21541.25
比表面积 (1/um) / Specific Surface Area (1/um) | 2.386781
总集群数量 / Total Cluster Count | 5
最大颗粒集群体积 (voxel) / Largest Particle Cluster Volume (voxel) | 172318
未知颗粒集群数量 / Unknown Particle Cluster Count | 4
未知颗粒集群总体积 (voxel) / Total Unknown Particle Cluster Volume (voxel) | 12
未知颗粒体积分数 / Unknown Particle Volume Fraction | 6.963384e-05
归一化平均团簇体积 / Normalized Average Cluster Volume | 1
电子连接度 / Electronic Connectivity | 0.9999884
电解液相连通率 / Electrolyte Connectivity | 0.9875971
是否贯通 / Percolating | 是 / Yes
曲折度τ / Tortuosity τ | 1.115743
等效当量颗粒粒径 (um) / Equivalent Particle Diameter (um) | 20.18835
瓶颈度 beta / Constrictivity (x) | 1
瓶颈半径 r_min (um) | 0.5
孔体半径 r_max (um) | 0.5
瓶颈度状态 / Constrictivity Status | ok
侵入入口 / Intrusion Inlet | low
球心邻域 / Center Connectivity | 26
算法版本 / Method | edt_critical_radii_closed_dilation_v2
半径采样 / Radius Sampling | All positive EDT values
Radius (um) | CPSD (total volume fraction) | MIP (total volume fraction)
0 | 0.2454376 | 0.243084
0.5 | 0.2454376 | 0.243084
0.7071068 | 0.1127625 | 0.006443024
0.8660254 | 0.01852798 | 0.001049042
1 | 0.007549286 | 0.000743866
1.118034 | 0.002689362 | 0.0001411438
1.5 | 0 | 0
弦长分布 / Chord Length
Status | ok
Method | periodic_voxel_runs_v1
Pore label | 0
Voxel size (um) | 0.5
Periodic axes | xyz
Sample count | 28526
Mean (um) | 1.127743
Population std (um) | 0.8933723
Quantile method | inverse_empirical_cdf
Axis | x
Window-spanning lines | 0
Full pore line policy | one_period_censored
Quantile | Length (um)
0.05 | 0.5
0.1 | 0.5
0.15 | 0.5
0.2 | 0.5
0.25 | 0.5
0.3 | 0.5
0.35 | 0.5
0.4 | 0.5
0.45 | 0.5
0.5 | 1
0.55 | 1
0.6 | 1
0.65 | 1
0.7 | 1
0.75 | 1.5
0.8 | 1.5
0.85 | 2
0.9 | 2
0.95 | 3
Length (um) | Count | Probability mass | CDF
0.5 | 13185 | 0.4622099 | 0.4622099
1 | 6799 | 0.238344 | 0.7005539
1.5 | 3614 | 0.1266914 | 0.8272453
2 | 2080 | 0.07291594 | 0.9001613
2.5 | 1177 | 0.0412606 | 0.9414219
3 | 705 | 0.0247143 | 0.9661362
3.5 | 389 | 0.01363668 | 0.9797728
4 | 217 | 0.007607095 | 0.9873799
4.5 | 145 | 0.005083082 | 0.992463
5 | 86 | 0.003014794 | 0.9954778
5.5 | 42 | 0.001472341 | 0.9969502
6 | 31 | 0.001086728 | 0.9980369
6.5 | 20 | 0.0007011148 | 0.998738
7 | 14 | 0.0004907803 | 0.9992288
7.5 | 9 | 0.0003155016 | 0.9995443
8 | 7 | 0.0002453902 | 0.9997897
8.5 | 1 | 3.505574e-05 | 0.9998247
9 | 2 | 7.011148e-05 | 0.9998948
10 | 2 | 7.011148e-05 | 0.9999649
13 | 1 | 3.505574e-05 | 1
球接触分布 / Spherical Contact
Status | ok
Method | periodic_solid_to_pore_edt_v1
Pore label | 0
Voxel size (um) | 0.5
Periodic axes | xyz
Sample count | 197804
Mean (um) | 0.7413175
Population std (um) | 0.3416693
Quantile method | inverse_empirical_cdf
Distance direction | solid_to_pore
Distance convention | voxel_center_to_voxel_center
Quantile | Length (um)
0.05 | 0.5
0.1 | 0.5
0.15 | 0.5
0.2 | 0.5
0.25 | 0.5
0.3 | 0.5
0.35 | 0.5
0.4 | 0.5
0.45 | 0.5
0.5 | 0.7071068
0.55 | 0.7071068
0.6 | 0.7071068
0.65 | 0.7071068
0.7 | 0.7071068
0.75 | 0.8660254
0.8 | 1
0.85 | 1.118034
0.9 | 1.118034
0.95 | 1.5
Length (um) | Count | Probability mass | CDF
0.5 | 94842 | 0.4794746 | 0.4794746
0.7071068 | 48244 | 0.243898 | 0.7233726
0.8660254 | 14467 | 0.07313806 | 0.7965107
1 | 8437 | 0.04265333 | 0.839164
1.118034 | 12811 | 0.06476613 | 0.9039302
1.224745 | 5221 | 0.02639482 | 0.930325
1.414214 | 1998 | 0.01010091 | 0.9404259
1.5 | 3462 | 0.01750217 | 0.957928
1.581139 | 1905 | 0.009630746 | 0.9675588
1.658312 | 1283 | 0.006486219 | 0.974045
1.732051 | 358 | 0.001809872 | 0.9758549
1.802776 | 1029 | 0.005202119 | 0.981057
1.870829 | 1289 | 0.006516552 | 0.9875736
2 | 216 | 0.00109199 | 0.9886655
2.061553 | 856 | 0.004327516 | 0.9929931
2.12132 | 397 | 0.002007037 | 0.9950001
2.179449 | 176 | 0.0008897697 | 0.9958899
2.236068 | 162 | 0.0008189925 | 0.9967089
2.291288 | 229 | 0.001157712 | 0.9978666
2.345208 | 80 | 0.0004044408 | 0.998271
2.44949 | 78 | 0.0003943297 | 0.9986653
2.5 | 79 | 0.0003993853 | 0.9990647
2.54951 | 94 | 0.0004752179 | 0.9995399
2.598076 | 27 | 0.0001364988 | 0.9996764
2.692582 | 32 | 0.0001617763 | 0.9998382
2.738613 | 12 | 6.066611e-05 | 0.9998989
2.828427 | 1 | 5.055509e-06 | 0.9999039
2.872281 | 9 | 4.549959e-05 | 0.9999494
2.915476 | 4 | 2.022204e-05 | 0.9999697
2.95804 | 2 | 1.011102e-05 | 0.9999798
3 | 3 | 1.516653e-05 | 0.9999949
3.041381 | 1 | 5.055509e-06 | 1
两点相关函数 / Two-Point Correlation
Status | ok
Method | periodic_fft_radial_shells_v1
Pore label | 0
Porosity | 0.2454376
Voxel size (um) | 0.5
Periodic axes | xyz
Radial bins | bin_0_origin_only; bin_k: (k-1)*h < distance <= k*h
Normalization | joint_probability; C(0)=porosity
Radius upper edge (um) | Pore-pore probability | Displacement count | Mean distance (um)
0 | 0.2454376 | 1 | 0
0.5 | 0.1387151 | 6 | 0.5
1 | 0.1051451 | 26 | 0.8235956
1.5 | 0.07783101 | 90 | 1.313303
2 | 0.07064535 | 134 | 1.766191
2.5 | 0.07099175 | 258 | 2.253291
3 | 0.0708182 | 410 | 2.770151
3.5 | 0.06945634 | 494 | 3.265115
4 | 0.06810128 | 690 | 3.741377
4.5 | 0.06696535 | 962 | 4.254797
5 | 0.06593861 | 1098 | 4.759989
5.5 | 0.06498631 | 1406 | 5.252971
6 | 0.06416019 | 1578 | 5.743306
6.5 | 0.06339667 | 2018 | 6.243088
7 | 0.06267519 | 2342 | 6.754523
7.5 | 0.06203427 | 2634 | 7.258808
8 | 0.06154585 | 2930 | 7.74816
8.5 | 0.06115041 | 3402 | 8.24276
9 | 0.06085003 | 3926 | 8.747226
9.5 | 0.06060586 | 4266 | 9.248753
10 | 0.06041444 | 4730 | 9.745648
10.5 | 0.06029012 | 5510 | 10.25421
11 | 0.06020957 | 5562 | 10.75425
11.5 | 0.06014909 | 6410 | 11.24499
12 | 0.06007823 | 6894 | 11.74507
12.5 | 0.05996888 | 7490 | 12.24414
13 | 0.05991178 | 8258 | 12.74442
13.5 | 0.05992201 | 8994 | 13.25285
14 | 0.05994361 | 9446 | 13.75428
14.5 | 0.05989761 | 9978 | 14.2483
15 | 0.05984123 | 11138 | 14.74781
15.5 | 0.05981692 | 11406 | 15.24523
16 | 0.05979746 | 12575 | 15.74338
16.5 | 0.05983072 | 12848 | 16.24802
17 | 0.05992206 | 12060 | 16.74981
17.5 | 0.05996437 | 11804 | 17.24779
18 | 0.05999166 | 11016 | 17.74665
18.5 | 0.05999834 | 10700 | 18.24765
19 | 0.06003214 | 9756 | 18.74616
19.5 | 0.06001832 | 9224 | 19.24436
20 | 0.05995069 | 8408 | 19.74275
20.5 | 0.05993992 | 7452 | 20.23495
21 | 0.05991592 | 7040 | 20.73669
21.5 | 0.05989204 | 5820 | 21.24199
22 | 0.05980912 | 4880 | 21.7372
22.5 | 0.05975761 | 3936 | 22.23025
23 | 0.05958637 | 2999 | 22.73344
23.5 | 0.05940046 | 2180 | 23.23696
24 | 0.05924146 | 1620 | 23.72792
24.5 | 0.05900128 | 1208 | 24.21513
25 | 0.05867208 | 942 | 24.73838
25.5 | 0.05819919 | 584 | 25.28237
26 | 0.05781891 | 284 | 25.76662
26.5 | 0.05758246 | 192 | 26.16873
27 | 0.05748529 | 104 | 26.67748
27.5 | 0.0577329 | 24 | 27.213
28 | 0.05830383 | 1 | 27.71281
x displacement (um) | Pore-pore probability
0 | 0.2454376
0.5 | 0.1366196
1 | 0.09256744
1.5 | 0.07104874
2 | 0.07440186
2.5 | 0.07208252
3 | 0.07067108
3.5 | 0.06918335
4 | 0.06843567
4.5 | 0.06705856
5 | 0.06626129
5.5 | 0.06564713
6 | 0.06463623
6.5 | 0.06351089
7 | 0.0627327
7.5 | 0.06121445
8 | 0.06098557
8.5 | 0.06016541
9 | 0.0604248
9.5 | 0.05940247
10 | 0.05929947
10.5 | 0.05921936
11 | 0.05934525
11.5 | 0.05934143
12 | 0.0594902
12.5 | 0.05951691
13 | 0.05870056
13.5 | 0.05798721
14 | 0.05772781
14.5 | 0.0580864
15 | 0.05801392
15.5 | 0.0579567
16 | 0.05838013
y displacement (um) | Pore-pore probability
0 | 0.2454376
0.5 | 0.1386223
1 | 0.09193039
1.5 | 0.06985092
2 | 0.07228851
2.5 | 0.07138443
3 | 0.07099533
3.5 | 0.06929398
4 | 0.0680809
4.5 | 0.0667572
5 | 0.06576538
5.5 | 0.06504059
6 | 0.0643425
6.5 | 0.06383514
7 | 0.06313705
7.5 | 0.0619812
8 | 0.06121063
8.5 | 0.0619812
9 | 0.06209183
9.5 | 0.06194687
10 | 0.06192017
10.5 | 0.06158066
11 | 0.06113052
11.5 | 0.06054306
12 | 0.06073761
12.5 | 0.06099701
13 | 0.06108856
13.5 | 0.06092834
14 | 0.06080627
14.5 | 0.06106567
15 | 0.06093216
15.5 | 0.06057358
16 | 0.06079102
z displacement (um) | Pore-pore probability
0 | 0.2454376
0.5 | 0.1409035
1 | 0.09427261
1.5 | 0.07125473
2 | 0.0724678
2.5 | 0.06966019
3 | 0.07022095
3.5 | 0.06873703
4 | 0.06821442
4.5 | 0.06678391
5 | 0.06471634
5.5 | 0.06312561
6 | 0.06197357
6.5 | 0.06179428
7 | 0.06162643
7.5 | 0.06153107
8 | 0.06077576
8.5 | 0.06021881
9 | 0.0596199
9.5 | 0.05879974
10 | 0.05871201
10.5 | 0.05893707
11 | 0.05938339
11.5 | 0.05939102
12 | 0.05914688
12.5 | 0.05884933
13 | 0.05832291
13.5 | 0.05789566
14 | 0.05746841
14.5 | 0.05817795
15 | 0.05795288
15.5 | 0.05749512
16 | 0.05735779