## SpecificSurfaceArea
名称 / Name | 数值 / Value
输入结构 / Input Structure | 20260914_08
电解液相体积分数 / Electrolyte Volume Fraction | 0.3939972
颗粒相体积分数 / Particle Volume Fraction | 0.539814
CBD相体积分数 / CBD Volume Fraction | 0.06618881
固体体素数量 / Solid Voxel Count | 141509
总界面面积 (um^2) / Total Interfacial Area (um^2) | 53810.5
总固体体积 (um^3) / Total Solid Volume (um^3) | 17688.625
比表面积 (1/um) / Specific Surface Area (1/um) | 3.042096
总集群数量 / Total Cluster Count | 6
最大颗粒集群体积 (voxel) / Largest Particle Cluster Volume (voxel) | 141490
未知颗粒集群数量 / Unknown Particle Cluster Count | 5
未知颗粒集群总体积 (voxel) / Total Unknown Particle Cluster Volume (voxel) | 19
未知颗粒体积分数 / Unknown Particle Volume Fraction | 0.0001342671
归一化平均团簇体积 / Normalized Average Cluster Volume | 1
电子连接度 / Electronic Connectivity | 0.9998657
电解液相连通率 / Electrolyte Connectivity | 0.9972793
是否贯通 / Percolating | 是 / Yes
曲折度τ / Tortuosity τ | 1.049539
等效当量颗粒粒径 (um) / Equivalent Particle Diameter (um) | 17.79022
瓶颈度 beta / Constrictivity (x) | 0.5
瓶颈半径 r_min (um) | 0.5
孔体半径 r_max (um) | 0.7071068
瓶颈度状态 / Constrictivity Status | ok
侵入入口 / Intrusion Inlet | low
球心邻域 / Center Connectivity | 26
算法版本 / Method | edt_critical_radii_closed_dilation_v2
半径采样 / Radius Sampling | All positive EDT values
Radius (um) | CPSD (total volume fraction) | MIP (total volume fraction)
0 | 0.3939972 | 0.3929672
0.5 | 0.3939972 | 0.3929672
0.7071068 | 0.2806931 | 0.172287
0.8660254 | 0.1091843 | 0.009876251
1 | 0.06999969 | 0.006477356
1.118034 | 0.04082108 | 0.004650116
1.224745 | 0.009223938 | 0
1.414214 | 0.001724243 | 0
1.5 | 0.00112915 | 0
2 | 0 | 0
弦长分布 / Chord Length
Status | ok
Method | periodic_voxel_runs_v1
Pore label | 0
Voxel size (um) | 0.5
Periodic axes | xyz
Sample count | 32979
Mean (um) | 1.565906
Population std (um) | 1.350155
Quantile method | inverse_empirical_cdf
Axis | x
Window-spanning lines | 0
Full pore line policy | one_period_censored
Quantile | Length (um)
0.05 | 0.5
0.1 | 0.5
0.15 | 0.5
0.2 | 0.5
0.25 | 0.5
0.3 | 0.5
0.35 | 1
0.4 | 1
0.45 | 1
0.5 | 1
0.55 | 1
0.6 | 1.5
0.65 | 1.5
0.7 | 2
0.75 | 2
0.8 | 2.5
0.85 | 2.5
0.9 | 3.5
0.95 | 4.5
Length (um) | Count | Probability mass | CDF
0.5 | 11041 | 0.3347888 | 0.3347888
1 | 7107 | 0.2155008 | 0.5502896
1.5 | 4624 | 0.1402104 | 0.6905
2 | 3199 | 0.09700112 | 0.7875011
2.5 | 2133 | 0.06467752 | 0.8521787
3 | 1458 | 0.04420995 | 0.8963886
3.5 | 1036 | 0.03141393 | 0.9278025
4 | 707 | 0.02143788 | 0.9492404
4.5 | 511 | 0.01549471 | 0.9647351
5 | 329 | 0.009976045 | 0.9747112
5.5 | 242 | 0.007338003 | 0.9820492
6 | 171 | 0.005185118 | 0.9872343
6.5 | 134 | 0.004063192 | 0.9912975
7 | 92 | 0.002789654 | 0.9940871
7.5 | 52 | 0.001576761 | 0.9956639
8 | 40 | 0.001212893 | 0.9968768
8.5 | 31 | 0.0009399921 | 0.9978168
9 | 19 | 0.0005761242 | 0.9983929
9.5 | 20 | 0.0006064465 | 0.9989994
10 | 7 | 0.0002122563 | 0.9992116
10.5 | 8 | 0.0002425786 | 0.9994542
11 | 8 | 0.0002425786 | 0.9996968
11.5 | 1 | 3.032233e-05 | 0.9997271
12 | 4 | 0.0001212893 | 0.9998484
12.5 | 1 | 3.032233e-05 | 0.9998787
13 | 2 | 6.064465e-05 | 0.9999394
14 | 1 | 3.032233e-05 | 0.9999697
15 | 1 | 3.032233e-05 | 1
球接触分布 / Spherical Contact
Status | ok
Method | periodic_solid_to_pore_edt_v1
Pore label | 0
Voxel size (um) | 0.5
Periodic axes | xyz
Sample count | 158860
Mean (um) | 0.7244733
Population std (um) | 0.479609
Quantile method | inverse_empirical_cdf
Distance direction | solid_to_pore
Distance convention | voxel_center_to_voxel_center
Quantile | Length (um)
0.05 | 0.5
0.1 | 0.5
0.15 | 0.5
0.2 | 0.5
0.25 | 0.5
0.3 | 0.5
0.35 | 0.5
0.4 | 0.5
0.45 | 0.5
0.5 | 0.5
0.55 | 0.5
0.6 | 0.5
0.65 | 0.7071068
0.7 | 0.7071068
0.75 | 0.7071068
0.8 | 0.7071068
0.85 | 0.8660254
0.9 | 1.118034
0.95 | 1.658312
Length (um) | Count | Probability mass | CDF
0.5 | 97829 | 0.615819 | 0.615819
0.7071068 | 31421 | 0.1977905 | 0.8136095
0.8660254 | 6601 | 0.04155231 | 0.8551618
1 | 3258 | 0.02050862 | 0.8756704
1.118034 | 4440 | 0.02794914 | 0.9036195
1.224745 | 2289 | 0.01440891 | 0.9180285
1.414214 | 938 | 0.00590457 | 0.923933
1.5 | 2105 | 0.01325066 | 0.9371837
1.581139 | 1199 | 0.007547526 | 0.9447312
1.658312 | 838 | 0.005275085 | 0.9500063
1.732051 | 256 | 0.001611482 | 0.9516178
1.802776 | 646 | 0.004066474 | 0.9556843
1.870829 | 974 | 0.006131185 | 0.9618154
2 | 306 | 0.001926224 | 0.9637417
2.061553 | 863 | 0.005432456 | 0.9691741
2.12132 | 440 | 0.002769734 | 0.9719438
2.179449 | 240 | 0.001510764 | 0.9734546
2.236068 | 223 | 0.001403752 | 0.9748584
2.291288 | 378 | 0.002379454 | 0.9772378
2.345208 | 177 | 0.001114189 | 0.978352
2.44949 | 162 | 0.001019766 | 0.9793718
2.5 | 333 | 0.002096185 | 0.981468
2.54951 | 440 | 0.002769734 | 0.9842377
2.598076 | 157 | 0.0009882916 | 0.985226
2.692582 | 273 | 0.001718494 | 0.9869445
2.738613 | 133 | 0.0008372152 | 0.9877817
2.828427 | 34 | 0.0002140249 | 0.9879957
2.872281 | 132 | 0.0008309203 | 0.9888266
2.915476 | 114 | 0.000717613 | 0.9895443
2.95804 | 96 | 0.0006043057 | 0.9901486
3 | 163 | 0.001026061 | 0.9911746
3.041381 | 116 | 0.0007302027 | 0.9919048
3.082207 | 143 | 0.0009001637 | 0.992805
3.162278 | 40 | 0.000251794 | 0.9930568
3.201562 | 128 | 0.0008057409 | 0.9938625
3.24037 | 44 | 0.0002769734 | 0.9941395
3.278719 | 41 | 0.0002580889 | 0.9943976
3.316625 | 25 | 0.0001573713 | 0.994555
3.354102 | 64 | 0.0004028705 | 0.9949578
3.391165 | 40 | 0.000251794 | 0.9952096
3.464102 | 10 | 6.294851e-05 | 0.9952726
3.5 | 120 | 0.0007553821 | 0.9960279
3.535534 | 117 | 0.0007364975 | 0.9967644
3.570714 | 36 | 0.0002266146 | 0.9969911
3.605551 | 8 | 5.035881e-05 | 0.9970414
3.640055 | 41 | 0.0002580889 | 0.9972995
3.674235 | 45 | 0.0002832683 | 0.9975828
3.741657 | 18 | 0.0001133073 | 0.9976961
3.774917 | 23 | 0.0001447816 | 0.9978409
3.807887 | 7 | 4.406396e-05 | 0.9978849
3.840573 | 25 | 0.0001573713 | 0.9980423
3.905125 | 25 | 0.0001573713 | 0.9981997
3.937004 | 25 | 0.0001573713 | 0.998357
4 | 35 | 0.0002203198 | 0.9985774
4.031129 | 56 | 0.0003525116 | 0.9989299
4.062019 | 32 | 0.0002014352 | 0.9991313
4.092676 | 6 | 3.77691e-05 | 0.9991691
4.123106 | 17 | 0.0001070125 | 0.9992761
4.153312 | 14 | 8.812791e-05 | 0.9993642
4.1833 | 7 | 4.406396e-05 | 0.9994083
4.242641 | 7 | 4.406396e-05 | 0.9994523
4.272002 | 5 | 3.147425e-05 | 0.9994838
4.301163 | 11 | 6.924336e-05 | 0.9995531
4.330127 | 6 | 3.77691e-05 | 0.9995908
4.358899 | 2 | 1.25897e-05 | 0.9996034
4.387482 | 9 | 5.665366e-05 | 0.9996601
4.41588 | 3 | 1.888455e-05 | 0.999679
4.5 | 13 | 8.183306e-05 | 0.9997608
4.527693 | 18 | 0.0001133073 | 0.9998741
4.555217 | 9 | 5.665366e-05 | 0.9999308
4.582576 | 2 | 1.25897e-05 | 0.9999433
4.609772 | 4 | 2.51794e-05 | 0.9999685
4.636809 | 1 | 6.294851e-06 | 0.9999748
4.716991 | 3 | 1.888455e-05 | 0.9999937
4.898979 | 1 | 6.294851e-06 | 1
两点相关函数 / Two-Point Correlation
Status | ok
Method | periodic_fft_radial_shells_v1
Pore label | 0
Porosity | 0.3939972
Voxel size (um) | 0.5
Periodic axes | xyz
Radial bins | bin_0_origin_only; bin_k: (k-1)*h < distance <= k*h
Normalization | joint_probability; C(0)=porosity
Radius upper edge (um) | Pore-pore probability | Displacement count | Mean distance (um)
0 | 0.3939972 | 1 | 0
0.5 | 0.2702014 | 6 | 0.5
1 | 0.2208431 | 26 | 0.8235956
1.5 | 0.1817904 | 90 | 1.313303
2 | 0.173284 | 134 | 1.766191
2.5 | 0.176412 | 258 | 2.253291
3 | 0.1755566 | 410 | 2.770151
3.5 | 0.173931 | 494 | 3.265115
4 | 0.1728692 | 690 | 3.741377
4.5 | 0.171788 | 962 | 4.254797
5 | 0.1706603 | 1098 | 4.759989
5.5 | 0.1696219 | 1406 | 5.252971
6 | 0.1685663 | 1578 | 5.743306
6.5 | 0.1676088 | 2018 | 6.243088
7 | 0.166593 | 2342 | 6.754523
7.5 | 0.1656061 | 2634 | 7.258808
8 | 0.164654 | 2930 | 7.74816
8.5 | 0.1637193 | 3402 | 8.24276
9 | 0.1628489 | 3926 | 8.747226
9.5 | 0.161994 | 4266 | 9.248753
10 | 0.1612201 | 4730 | 9.745648
10.5 | 0.1604451 | 5510 | 10.25421
11 | 0.1596865 | 5562 | 10.75425
11.5 | 0.1589043 | 6410 | 11.24499
12 | 0.1581966 | 6894 | 11.74507
12.5 | 0.1575703 | 7490 | 12.24414
13 | 0.1569873 | 8258 | 12.74442
13.5 | 0.1564478 | 8994 | 13.25285
14 | 0.1559279 | 9446 | 13.75428
14.5 | 0.1554183 | 9978 | 14.2483
15 | 0.1549042 | 11138 | 14.74781
15.5 | 0.1544825 | 11406 | 15.24523
16 | 0.1540727 | 12575 | 15.74338
16.5 | 0.1536454 | 12848 | 16.24802
17 | 0.1531368 | 12060 | 16.74981
17.5 | 0.1526963 | 11804 | 17.24779
18 | 0.1522364 | 11016 | 17.74665
18.5 | 0.15182 | 10700 | 18.24765
19 | 0.1514766 | 9756 | 18.74616
19.5 | 0.1511948 | 9224 | 19.24436
20 | 0.1509341 | 8408 | 19.74275
20.5 | 0.1506633 | 7452 | 20.23495
21 | 0.1504963 | 7040 | 20.73669
21.5 | 0.1502749 | 5820 | 21.24199
22 | 0.1500541 | 4880 | 21.7372
22.5 | 0.1498117 | 3936 | 22.23025
23 | 0.149484 | 2999 | 22.73344
23.5 | 0.1492248 | 2180 | 23.23696
24 | 0.1490137 | 1620 | 23.72792
24.5 | 0.1487665 | 1208 | 24.21513
25 | 0.1484892 | 942 | 24.73838
25.5 | 0.1482781 | 584 | 25.28237
26 | 0.1481706 | 284 | 25.76662
26.5 | 0.1482527 | 192 | 26.16873
27 | 0.1479278 | 104 | 26.67748
27.5 | 0.1479613 | 24 | 27.213
28 | 0.1485519 | 1 | 27.71281
x displacement (um) | Pore-pore probability
0 | 0.3939972
0.5 | 0.2681923
1 | 0.1991043
1.5 | 0.1715813
2 | 0.1769409
2.5 | 0.1768227
3 | 0.1752357
3.5 | 0.1740646
4 | 0.1729774
4.5 | 0.1717949
5 | 0.1711464
5.5 | 0.169921875
6 | 0.1689911
6.5 | 0.1686707
7 | 0.1676865
7.5 | 0.1658173
8 | 0.164257
8.5 | 0.1637726
9 | 0.1637383
9.5 | 0.1627922
10 | 0.1621132
10.5 | 0.1616173
11 | 0.1604042
11.5 | 0.1587715
12 | 0.1583176
12.5 | 0.1583176
13 | 0.1585846
13.5 | 0.1579628
14 | 0.1574478
14.5 | 0.1569672
15 | 0.1561623
15.5 | 0.1561928
16 | 0.155983
y displacement (um) | Pore-pore probability
0 | 0.3939972
0.5 | 0.2691422
1 | 0.2006149
1.5 | 0.1735916
2 | 0.1790085
2.5 | 0.1796608
3 | 0.1775017
3.5 | 0.1762772
4 | 0.1755257
4.5 | 0.1741676
5 | 0.1731339
5.5 | 0.1713867
6 | 0.1702805
6.5 | 0.1698303
7 | 0.1686859
7.5 | 0.1675415
8 | 0.1669197
8.5 | 0.1669617
9 | 0.1667862
9.5 | 0.1657181
10 | 0.1642799
10.5 | 0.1632767
11 | 0.1633377
11.5 | 0.1624794
12 | 0.1609192
12.5 | 0.1599121
13 | 0.1607704
13.5 | 0.1614342
14 | 0.1616631
14.5 | 0.1608429
15 | 0.1609764
15.5 | 0.160717
16 | 0.1611481
z displacement (um) | Pore-pore probability
0 | 0.3939972
0.5 | 0.2732697
1 | 0.2024498
1.5 | 0.1733475
2 | 0.1735382
2.5 | 0.1749687
3 | 0.173542
3.5 | 0.1716232
4 | 0.1699371
4.5 | 0.1692963
5 | 0.1687431
5.5 | 0.167881
6 | 0.1662788
6.5 | 0.1643372
7 | 0.1625671
7.5 | 0.1621323
8 | 0.161869
8.5 | 0.1608162
9 | 0.1593018
9.5 | 0.1584663
10 | 0.1581535
10.5 | 0.1564331
11 | 0.1553726
11.5 | 0.1551781
12 | 0.1551514
12.5 | 0.1541557
13 | 0.1532593
13.5 | 0.1527824
14 | 0.1526337
14.5 | 0.1513863
15 | 0.1505585
15.5 | 0.1509438
16 | 0.1515427