## SpecificSurfaceArea
名称 / Name | 数值 / Value
输入结构 / Input Structure | 20260914_09
电解液相体积分数 / Electrolyte Volume Fraction | 0.2485199
颗粒相体积分数 / Particle Volume Fraction | 0.6609421
CBD相体积分数 / CBD Volume Fraction | 0.09053802
固体体素数量 / Solid Voxel Count | 173262
总界面面积 (um^2) / Total Interfacial Area (um^2) | 53343.25
总固体体积 (um^3) / Total Solid Volume (um^3) | 21657.75
比表面积 (1/um) / Specific Surface Area (1/um) | 2.46301
总集群数量 / Total Cluster Count | 2
最大颗粒集群体积 (voxel) / Largest Particle Cluster Volume (voxel) | 173261
未知颗粒集群数量 / Unknown Particle Cluster Count | 1
未知颗粒集群总体积 (voxel) / Total Unknown Particle Cluster Volume (voxel) | 1
未知颗粒体积分数 / Unknown Particle Volume Fraction | 5.771606e-06
归一化平均团簇体积 / Normalized Average Cluster Volume | 1
电子连接度 / Electronic Connectivity | 0.9999942
电解液相连通率 / Electrolyte Connectivity | 0.9904218
是否贯通 / Percolating | 是 / Yes
曲折度τ / Tortuosity τ | 1.059173
等效当量颗粒粒径 (um) / Equivalent Particle Diameter (um) | 27.44911
瓶颈度 beta / Constrictivity (x) | 1
瓶颈半径 r_min (um) | 0.5
孔体半径 r_max (um) | 0.5
瓶颈度状态 / Constrictivity Status | ok
侵入入口 / Intrusion Inlet | low
球心邻域 / Center Connectivity | 26
算法版本 / Method | edt_critical_radii_closed_dilation_v2
半径采样 / Radius Sampling | All positive EDT values
Radius (um) | CPSD (total volume fraction) | MIP (total volume fraction)
0 | 0.2485199 | 0.2464409
0.5 | 0.2485199 | 0.2464409
0.7071068 | 0.1081734 | 0.006649017
0.8660254 | 0.01332855 | 0.0001296997
1 | 0.005008698 | 0
1.118034 | 0.002410889 | 0
1.5 | 0 | 0
弦长分布 / Chord Length
Status | ok
Method | periodic_voxel_runs_v1
Pore label | 0
Voxel size (um) | 0.5
Periodic axes | xyz
Sample count | 29364
Mean (um) | 1.109318
Population std (um) | 0.8627276
Quantile method | inverse_empirical_cdf
Axis | x
Window-spanning lines | 0
Full pore line policy | one_period_censored
Quantile | Length (um)
0.05 | 0.5
0.1 | 0.5
0.15 | 0.5
0.2 | 0.5
0.25 | 0.5
0.3 | 0.5
0.35 | 0.5
0.4 | 0.5
0.45 | 0.5
0.5 | 1
0.55 | 1
0.6 | 1
0.65 | 1
0.7 | 1
0.75 | 1.5
0.8 | 1.5
0.85 | 2
0.9 | 2
0.95 | 3
Length (um) | Count | Probability mass | CDF
0.5 | 13671 | 0.4655701 | 0.4655701
1 | 7095 | 0.2416224 | 0.7071925
1.5 | 3672 | 0.1250511 | 0.8322436
2 | 2186 | 0.0744449 | 0.9066885
2.5 | 1162 | 0.03957227 | 0.9462607
3 | 678 | 0.0230895 | 0.9693502
3.5 | 383 | 0.01304318 | 0.9823934
4 | 183 | 0.006232121 | 0.9886255
4.5 | 130 | 0.00442719 | 0.9930527
5 | 82 | 0.002792535 | 0.9958453
5.5 | 51 | 0.001736821 | 0.9975821
6 | 31 | 0.001055714 | 0.9986378
6.5 | 15 | 0.0005108296 | 0.9991486
7 | 10 | 0.0003405531 | 0.9994892
7.5 | 8 | 0.0002724424 | 0.9997616
8 | 2 | 6.811061e-05 | 0.9998297
8.5 | 1 | 3.405531e-05 | 0.9998638
9 | 2 | 6.811061e-05 | 0.9999319
10 | 1 | 3.405531e-05 | 0.9999659
10.5 | 1 | 3.405531e-05 | 1
球接触分布 / Spherical Contact
Status | ok
Method | periodic_solid_to_pore_edt_v1
Pore label | 0
Voxel size (um) | 0.5
Periodic axes | xyz
Sample count | 196996
Mean (um) | 0.7654309
Population std (um) | 0.3964132
Quantile method | inverse_empirical_cdf
Distance direction | solid_to_pore
Distance convention | voxel_center_to_voxel_center
Quantile | Length (um)
0.05 | 0.5
0.1 | 0.5
0.15 | 0.5
0.2 | 0.5
0.25 | 0.5
0.3 | 0.5
0.35 | 0.5
0.4 | 0.5
0.45 | 0.5
0.5 | 0.7071068
0.55 | 0.7071068
0.6 | 0.7071068
0.65 | 0.7071068
0.7 | 0.7071068
0.75 | 0.8660254
0.8 | 1
0.85 | 1.118034
0.9 | 1.224745
0.95 | 1.581139
Length (um) | Count | Probability mass | CDF
0.5 | 95083 | 0.4826646 | 0.4826646
0.7071068 | 47161 | 0.2394008 | 0.7220654
0.8660254 | 11233 | 0.05702146 | 0.7790869
1 | 8456 | 0.04292473 | 0.8220116
1.118034 | 12251 | 0.06218908 | 0.8842007
1.224745 | 4774 | 0.02423399 | 0.9084347
1.414214 | 2104 | 0.01068042 | 0.9191151
1.5 | 3941 | 0.02000548 | 0.9391206
1.581139 | 2259 | 0.01146724 | 0.9505878
1.658312 | 1538 | 0.007807265 | 0.9583951
1.732051 | 463 | 0.002350302 | 0.9607454
1.802776 | 1289 | 0.00654328 | 0.9672887
1.870829 | 1669 | 0.008472253 | 0.9757609
2 | 307 | 0.001558407 | 0.9773193
2.061553 | 1257 | 0.00638084 | 0.9837002
2.12132 | 610 | 0.00309651 | 0.9867967
2.179449 | 347 | 0.001761457 | 0.9885581
2.236068 | 282 | 0.001431501 | 0.9899896
2.291288 | 444 | 0.002253853 | 0.9922435
2.345208 | 182 | 0.0009238766 | 0.9931674
2.44949 | 179 | 0.0009086479 | 0.994076
2.5 | 201 | 0.001020325 | 0.9950963
2.54951 | 309 | 0.00156856 | 0.9966649
2.598076 | 105 | 0.0005330057 | 0.9971979
2.692582 | 179 | 0.0009086479 | 0.9981066
2.738613 | 82 | 0.0004162521 | 0.9985228
2.828427 | 22 | 0.0001116774 | 0.9986345
2.872281 | 72 | 0.0003654897 | 0.999
2.915476 | 44 | 0.0002233548 | 0.9992233
2.95804 | 32 | 0.0001624398 | 0.9993858
3 | 14 | 7.106743e-05 | 0.9994568
3.041381 | 8 | 4.060996e-05 | 0.9994975
3.082207 | 41 | 0.0002081261 | 0.9997056
3.162278 | 7 | 3.553372e-05 | 0.9997411
3.201562 | 26 | 0.0001319824 | 0.9998731
3.24037 | 4 | 2.030498e-05 | 0.9998934
3.278719 | 4 | 2.030498e-05 | 0.9999137
3.316625 | 4 | 2.030498e-05 | 0.999934
3.354102 | 8 | 4.060996e-05 | 0.9999746
3.391165 | 2 | 1.015249e-05 | 0.9999848
3.5 | 2 | 1.015249e-05 | 0.9999949
3.535534 | 1 | 5.076245e-06 | 1
两点相关函数 / Two-Point Correlation
Status | ok
Method | periodic_fft_radial_shells_v1
Pore label | 0
Porosity | 0.2485199
Voxel size (um) | 0.5
Periodic axes | xyz
Radial bins | bin_0_origin_only; bin_k: (k-1)*h < distance <= k*h
Normalization | joint_probability; C(0)=porosity
Radius upper edge (um) | Pore-pore probability | Displacement count | Mean distance (um)
0 | 0.2485199 | 1 | 0
0.5 | 0.1399295 | 6 | 0.5
1 | 0.1065419 | 26 | 0.8235956
1.5 | 0.0770874 | 90 | 1.313303
2 | 0.07177455 | 134 | 1.766191
2.5 | 0.07574002 | 258 | 2.253291
3 | 0.0747574 | 410 | 2.770151
3.5 | 0.07256438 | 494 | 3.265115
4 | 0.07171389 | 690 | 3.741377
4.5 | 0.07090809 | 962 | 4.254797
5 | 0.06990699 | 1098 | 4.759989
5.5 | 0.06892168 | 1406 | 5.252971
6 | 0.06802506 | 1578 | 5.743306
6.5 | 0.06720813 | 2018 | 6.243088
7 | 0.06639741 | 2342 | 6.754523
7.5 | 0.06568379 | 2634 | 7.258808
8 | 0.06504116 | 2930 | 7.74816
8.5 | 0.06444506 | 3402 | 8.24276
9 | 0.06393368 | 3926 | 8.747226
9.5 | 0.06342598 | 4266 | 9.248753
10 | 0.06298717 | 4730 | 9.745648
10.5 | 0.06258779 | 5510 | 10.25421
11 | 0.06224652 | 5562 | 10.75425
11.5 | 0.06195541 | 6410 | 11.24499
12 | 0.06170243 | 6894 | 11.74507
12.5 | 0.06148472 | 7490 | 12.24414
13 | 0.06129353 | 8258 | 12.74442
13.5 | 0.06112817 | 8994 | 13.25285
14 | 0.0610017 | 9446 | 13.75428
14.5 | 0.06092896 | 9978 | 14.2483
15 | 0.06086218 | 11138 | 14.74781
15.5 | 0.06083364 | 11406 | 15.24523
16 | 0.06080532 | 12575 | 15.74338
16.5 | 0.06081204 | 12848 | 16.24802
17 | 0.0608733 | 12060 | 16.74981
17.5 | 0.06094169 | 11804 | 17.24779
18 | 0.06101905 | 11016 | 17.74665
18.5 | 0.06106123 | 10700 | 18.24765
19 | 0.06114803 | 9756 | 18.74616
19.5 | 0.06120462 | 9224 | 19.24436
20 | 0.06122479 | 8408 | 19.74275
20.5 | 0.06129499 | 7452 | 20.23495
21 | 0.06129337 | 7040 | 20.73669
21.5 | 0.06136147 | 5820 | 21.24199
22 | 0.06131199 | 4880 | 21.7372
22.5 | 0.06136896 | 3936 | 22.23025
23 | 0.06135008 | 2999 | 22.73344
23.5 | 0.06131015 | 2180 | 23.23696
24 | 0.06112502 | 1620 | 23.72792
24.5 | 0.06082519 | 1208 | 24.21513
25 | 0.06061611 | 942 | 24.73838
25.5 | 0.06047991 | 584 | 25.28237
26 | 0.06032312 | 284 | 25.76662
26.5 | 0.06011736 | 192 | 26.16873
27 | 0.05994386 | 104 | 26.67748
27.5 | 0.06006495 | 24 | 27.213
28 | 0.05966187 | 1 | 27.71281
x displacement (um) | Pore-pore probability
0 | 0.2485199
0.5 | 0.1365051
1 | 0.09440231
1.5 | 0.06929398
2 | 0.0783577
2.5 | 0.07574844
3 | 0.07399368
3.5 | 0.07352829
4 | 0.07223892
4.5 | 0.0708046
5 | 0.06929779
5.5 | 0.06925964
6 | 0.06818008
6.5 | 0.06762314
7 | 0.06723022
7.5 | 0.0672493
8 | 0.06697845
8.5 | 0.06608963
9 | 0.06570435
9.5 | 0.0654068
10 | 0.06541061
10.5 | 0.06489182
11 | 0.06406403
11.5 | 0.06401062
12 | 0.06341553
12.5 | 0.06214523
13 | 0.06087494
13.5 | 0.06130981
14 | 0.06230545
14.5 | 0.06256104
15 | 0.06215286
15.5 | 0.06164169
16 | 0.06173706
y displacement (um) | Pore-pore probability
0 | 0.2485199
0.5 | 0.1365433
1 | 0.09388733
1.5 | 0.06888199
2 | 0.07831192
2.5 | 0.0761795
3 | 0.07352066
3.5 | 0.07326508
4 | 0.07301712
4.5 | 0.07177353
5 | 0.07026672
5.5 | 0.06871796
6 | 0.06853485
6.5 | 0.06813431
7 | 0.06736374
7.5 | 0.06576157
8 | 0.06464005
8.5 | 0.06435394
9 | 0.06449127
9.5 | 0.06418228
10 | 0.06311035
10.5 | 0.0620575
11 | 0.06162262
11.5 | 0.06131363
12 | 0.06075287
12.5 | 0.0603981
13 | 0.06018066
13.5 | 0.05997849
14 | 0.0606041
14.5 | 0.06005478
15 | 0.05990982
15.5 | 0.060112
16 | 0.06052399
z displacement (um) | Pore-pore probability
0 | 0.2485199
0.5 | 0.14674
1 | 0.09902191
1.5 | 0.07078552
2 | 0.07478714
2.5 | 0.07428741
3 | 0.0741272
3.5 | 0.0721817
4 | 0.07046509
4.5 | 0.06906509
5 | 0.06794739
5.5 | 0.06694412
6 | 0.06685638
6.5 | 0.06635666
7 | 0.06625366
7.5 | 0.064888
8 | 0.06332016
8.5 | 0.06297684
9 | 0.06333542
9.5 | 0.06338501
10 | 0.06239319
10.5 | 0.06157684
11 | 0.06084442
11.5 | 0.06108856
12 | 0.06147385
12.5 | 0.06113815
13 | 0.06058121
13.5 | 0.06017303
14 | 0.06001663
14.5 | 0.06010818
15 | 0.06090927
15.5 | 0.0616188
16 | 0.06198883