## SpecificSurfaceArea
名称 / Name | 数值 / Value
输入结构 / Input Structure | 20260914_105
电解液相体积分数 / Electrolyte Volume Fraction | 0.3802109
颗粒相体积分数 / Particle Volume Fraction | 0.5741081
CBD相体积分数 / CBD Volume Fraction | 0.045681
固体体素数量 / Solid Voxel Count | 150499
总界面面积 (um^2) / Total Interfacial Area (um^2) | 48896.75
总固体体积 (um^3) / Total Solid Volume (um^3) | 18812.375
比表面积 (1/um) / Specific Surface Area (1/um) | 2.59918
总集群数量 / Total Cluster Count | 7
最大颗粒集群体积 (voxel) / Largest Particle Cluster Volume (voxel) | 150492
未知颗粒集群数量 / Unknown Particle Cluster Count | 6
未知颗粒集群总体积 (voxel) / Total Unknown Particle Cluster Volume (voxel) | 7
未知颗粒体积分数 / Unknown Particle Volume Fraction | 4.651194e-05
归一化平均团簇体积 / Normalized Average Cluster Volume | 1
电子连接度 / Electronic Connectivity | 0.9999734
电解液相连通率 / Electrolyte Connectivity | 0.9959868
是否贯通 / Percolating | 是 / Yes
曲折度τ / Tortuosity τ | 1.059173
等效当量颗粒粒径 (um) / Equivalent Particle Diameter (um) | 17.24973
瓶颈度 beta / Constrictivity (x) | 1
瓶颈半径 r_min (um) | 0.7071068
孔体半径 r_max (um) | 0.7071068
瓶颈度状态 / Constrictivity Status | ok
侵入入口 / Intrusion Inlet | low
球心邻域 / Center Connectivity | 26
算法版本 / Method | edt_critical_radii_closed_dilation_v2
半径采样 / Radius Sampling | All positive EDT values
Radius (um) | CPSD (total volume fraction) | MIP (total volume fraction)
0 | 0.3802109 | 0.3794136
0.5 | 0.3802109 | 0.3794136
0.7071068 | 0.2775345 | 0.2153511
0.8660254 | 0.1380234 | 0.008457184
1 | 0.1018448 | 0.0026474
1.118034 | 0.07159805 | 0.0002746582
1.224745 | 0.02069092 | 0
1.414214 | 0.008991241 | 0
1.5 | 0.005783081 | 0
2 | 0 | 0
弦长分布 / Chord Length
Status | ok
Method | periodic_voxel_runs_v1
Pore label | 0
Voxel size (um) | 0.5
Periodic axes | xyz
Sample count | 30863
Mean (um) | 1.614717
Population std (um) | 1.428882
Quantile method | inverse_empirical_cdf
Axis | x
Window-spanning lines | 0
Full pore line policy | one_period_censored
Quantile | Length (um)
0.05 | 0.5
0.1 | 0.5
0.15 | 0.5
0.2 | 0.5
0.25 | 0.5
0.3 | 0.5
0.35 | 1
0.4 | 1
0.45 | 1
0.5 | 1
0.55 | 1.5
0.6 | 1.5
0.65 | 1.5
0.7 | 2
0.75 | 2
0.8 | 2.5
0.85 | 3
0.9 | 3.5
0.95 | 4.5
Length (um) | Count | Probability mass | CDF
0.5 | 10429 | 0.3379127 | 0.3379127
1 | 6451 | 0.2090205 | 0.5469332
1.5 | 4149 | 0.1344328 | 0.681366
2 | 2908 | 0.09422286 | 0.7755889
2.5 | 1898 | 0.06149759 | 0.8370865
3 | 1396 | 0.04523216 | 0.8823186
3.5 | 1021 | 0.03308168 | 0.9154003
4 | 750 | 0.02430094 | 0.9397013
4.5 | 555 | 0.0179827 | 0.957684
5 | 385 | 0.01247448 | 0.9701584
5.5 | 241 | 0.007808703 | 0.9779671
6 | 204 | 0.006609856 | 0.984577
6.5 | 166 | 0.005378609 | 0.9899556
7 | 74 | 0.002397693 | 0.9923533
7.5 | 80 | 0.002592101 | 0.9949454
8 | 43 | 0.001393254 | 0.9963387
8.5 | 28 | 0.0009072352 | 0.9972459
9 | 29 | 0.0009396365 | 0.9981855
9.5 | 10 | 0.0003240126 | 0.9985095
10 | 10 | 0.0003240126 | 0.9988336
10.5 | 12 | 0.0003888151 | 0.9992224
11 | 6 | 0.0001944075 | 0.9994168
11.5 | 3 | 9.720377e-05 | 0.999514
12 | 2 | 6.480251e-05 | 0.9995788
12.5 | 10 | 0.0003240126 | 0.9999028
13 | 2 | 6.480251e-05 | 0.9999676
15 | 1 | 3.240126e-05 | 1
球接触分布 / Spherical Contact
Status | ok
Method | periodic_solid_to_pore_edt_v1
Pore label | 0
Voxel size (um) | 0.5
Periodic axes | xyz
Sample count | 162474
Mean (um) | 0.6876926
Population std (um) | 0.3488951
Quantile method | inverse_empirical_cdf
Distance direction | solid_to_pore
Distance convention | voxel_center_to_voxel_center
Quantile | Length (um)
0.05 | 0.5
0.1 | 0.5
0.15 | 0.5
0.2 | 0.5
0.25 | 0.5
0.3 | 0.5
0.35 | 0.5
0.4 | 0.5
0.45 | 0.5
0.5 | 0.5
0.55 | 0.5
0.6 | 0.7071068
0.65 | 0.7071068
0.7 | 0.7071068
0.75 | 0.7071068
0.8 | 0.7071068
0.85 | 0.8660254
0.9 | 1.118034
0.95 | 1.5
Length (um) | Count | Probability mass | CDF
0.5 | 95222 | 0.5860753 | 0.5860753
0.7071068 | 36809 | 0.2265532 | 0.8126285
0.8660254 | 9195 | 0.05659367 | 0.8692222
1 | 4963 | 0.03054643 | 0.8997686
1.118034 | 5441 | 0.03348844 | 0.933257
1.224745 | 1884 | 0.0115957 | 0.9448527
1.414214 | 803 | 0.004942329 | 0.949795
1.5 | 1662 | 0.01022933 | 0.9600244
1.581139 | 996 | 0.006130212 | 0.9661546
1.658312 | 699 | 0.004302227 | 0.9704568
1.732051 | 187 | 0.001150953 | 0.9716078
1.802776 | 535 | 0.003292835 | 0.9749006
1.870829 | 809 | 0.004979258 | 0.9798799
2 | 256 | 0.001575637 | 0.9814555
2.061553 | 686 | 0.004222214 | 0.9856777
2.12132 | 387 | 0.00238192 | 0.9880596
2.179449 | 194 | 0.001194037 | 0.9892537
2.236068 | 191 | 0.001175573 | 0.9904292
2.291288 | 288 | 0.001772591 | 0.9922018
2.345208 | 128 | 0.0007878184 | 0.9929896
2.44949 | 121 | 0.0007447345 | 0.9937344
2.5 | 196 | 0.001206347 | 0.9949407
2.54951 | 260 | 0.001600256 | 0.996541
2.598076 | 78 | 0.0004800768 | 0.9970211
2.692582 | 143 | 0.0008801408 | 0.9979012
2.738613 | 55 | 0.0003385157 | 0.9982397
2.828427 | 13 | 8.00128e-05 | 0.9983197
2.872281 | 53 | 0.000326206 | 0.9986459
2.915476 | 50 | 0.0003077415 | 0.9989537
2.95804 | 28 | 0.0001723353 | 0.999126
3 | 25 | 0.0001538708 | 0.9992799
3.041381 | 18 | 0.000110787 | 0.9993907
3.082207 | 31 | 0.0001907998 | 0.9995815
3.162278 | 9 | 5.539348e-05 | 0.9996369
3.201562 | 19 | 0.0001169418 | 0.9997538
3.24037 | 8 | 4.923865e-05 | 0.999803
3.278719 | 6 | 3.692899e-05 | 0.99984
3.316625 | 3 | 1.846449e-05 | 0.9998584
3.354102 | 7 | 4.308382e-05 | 0.9999015
3.391165 | 3 | 1.846449e-05 | 0.99992
3.5 | 5 | 3.077415e-05 | 0.9999508
3.535534 | 6 | 3.692899e-05 | 0.9999877
3.605551 | 1 | 6.154831e-06 | 0.9999938
3.640055 | 1 | 6.154831e-06 | 1
两点相关函数 / Two-Point Correlation
Status | ok
Method | periodic_fft_radial_shells_v1
Pore label | 0
Porosity | 0.3802109
Voxel size (um) | 0.5
Periodic axes | xyz
Radial bins | bin_0_origin_only; bin_k: (k-1)*h < distance <= k*h
Normalization | joint_probability; C(0)=porosity
Radius upper edge (um) | Pore-pore probability | Displacement count | Mean distance (um)
0 | 0.3802109 | 1 | 0
0.5 | 0.2638601 | 6 | 0.5
1 | 0.2175765 | 26 | 0.8235956
1.5 | 0.1765761 | 90 | 1.313303
2 | 0.1624144 | 134 | 1.766191
2.5 | 0.1605096 | 258 | 2.253291
3 | 0.1585769 | 410 | 2.770151
3.5 | 0.1568364 | 494 | 3.265115
4 | 0.1556672 | 690 | 3.741377
4.5 | 0.154896 | 962 | 4.254797
5 | 0.154138 | 1098 | 4.759989
5.5 | 0.1533288 | 1406 | 5.252971
6 | 0.1525889 | 1578 | 5.743306
6.5 | 0.1519176 | 2018 | 6.243088
7 | 0.1511707 | 2342 | 6.754523
7.5 | 0.1503346 | 2634 | 7.258808
8 | 0.1495869 | 2930 | 7.74816
8.5 | 0.148909 | 3402 | 8.24276
9 | 0.1484009 | 3926 | 8.747226
9.5 | 0.1479247 | 4266 | 9.248753
10 | 0.1474302 | 4730 | 9.745648
10.5 | 0.1469633 | 5510 | 10.25421
11 | 0.1465309 | 5562 | 10.75425
11.5 | 0.1461029 | 6410 | 11.24499
12 | 0.1456693 | 6894 | 11.74507
12.5 | 0.1452576 | 7490 | 12.24414
13 | 0.1449154 | 8258 | 12.74442
13.5 | 0.1446433 | 8994 | 13.25285
14 | 0.1444155 | 9446 | 13.75428
14.5 | 0.1442219 | 9978 | 14.2483
15 | 0.1440235 | 11138 | 14.74781
15.5 | 0.1438167 | 11406 | 15.24523
16 | 0.1436485 | 12575 | 15.74338
16.5 | 0.1434644 | 12848 | 16.24802
17 | 0.1432617 | 12060 | 16.74981
17.5 | 0.1431079 | 11804 | 17.24779
18 | 0.1429479 | 11016 | 17.74665
18.5 | 0.1428125 | 10700 | 18.24765
19 | 0.1427603 | 9756 | 18.74616
19.5 | 0.1427437 | 9224 | 19.24436
20 | 0.1427066 | 8408 | 19.74275
20.5 | 0.1427 | 7452 | 20.23495
21 | 0.142549 | 7040 | 20.73669
21.5 | 0.1424641 | 5820 | 21.24199
22 | 0.1424073 | 4880 | 21.7372
22.5 | 0.1424219 | 3936 | 22.23025
23 | 0.1424212 | 2999 | 22.73344
23.5 | 0.1424438 | 2180 | 23.23696
24 | 0.1424402 | 1620 | 23.72792
24.5 | 0.1423683 | 1208 | 24.21513
25 | 0.1421496 | 942 | 24.73838
25.5 | 0.141961 | 584 | 25.28237
26 | 0.1418423 | 284 | 25.76662
26.5 | 0.1414936 | 192 | 26.16873
27 | 0.1405483 | 104 | 26.67748
27.5 | 0.1396786 | 24 | 27.213
28 | 0.1393814 | 1 | 27.71281
x displacement (um) | Pore-pore probability
0 | 0.3802109
0.5 | 0.2624779
1 | 0.1977806
1.5 | 0.1653519
2 | 0.1644897
2.5 | 0.161396
3 | 0.1583633
3.5 | 0.1570206
4 | 0.1557541
4.5 | 0.1539574
5 | 0.1530952
5.5 | 0.1533051
6 | 0.1528053
6.5 | 0.152916
7 | 0.1529732
7.5 | 0.1519394
8 | 0.151413
8.5 | 0.1506271
9 | 0.1494942
9.5 | 0.1480179
10 | 0.1479378
10.5 | 0.1481171
11 | 0.1480026
11.5 | 0.1476288
12 | 0.1476288
12.5 | 0.1474075
13 | 0.1473656
13.5 | 0.1475945
14 | 0.1470375
14.5 | 0.1468544
15 | 0.1462479
15.5 | 0.1455612
16 | 0.1453857
y displacement (um) | Pore-pore probability
0 | 0.3802109
0.5 | 0.2606888
1 | 0.1977119
1.5 | 0.1631508
2 | 0.1635628
2.5 | 0.1600952
3 | 0.1590004
3.5 | 0.1583977
4 | 0.1573143
4.5 | 0.155674
5 | 0.154129
5.5 | 0.1529121
6 | 0.1534729
6.5 | 0.1541862
7 | 0.1539879
7.5 | 0.1532516
8 | 0.1532555
8.5 | 0.1528435
9 | 0.1517944
9.5 | 0.1513023
10 | 0.1505737
10.5 | 0.1500702
11 | 0.1495056
11.5 | 0.1492767
12 | 0.1492043
12.5 | 0.1492119
13 | 0.1489639
13.5 | 0.1495132
14 | 0.1493988
14.5 | 0.148777
15 | 0.1477776
15.5 | 0.147625
16 | 0.1478882
z displacement (um) | Pore-pore probability
0 | 0.3802109
0.5 | 0.2684135
1 | 0.2029037
1.5 | 0.1658897
2 | 0.1620369
2.5 | 0.1578331
3 | 0.155941
3.5 | 0.1538467
4 | 0.1535378
4.5 | 0.1536064
5 | 0.1526718
5.5 | 0.151123
6 | 0.1498032
6.5 | 0.1492348
7 | 0.1484985
7.5 | 0.1471519
8 | 0.1457062
8.5 | 0.1442757
9 | 0.1427078
9.5 | 0.1427307
10 | 0.1428223
10.5 | 0.1431198
11 | 0.1428337
11.5 | 0.1426735
12 | 0.1427765
12.5 | 0.142578125
13 | 0.1412125
13.5 | 0.1401825
14 | 0.1395912
14.5 | 0.139904
15 | 0.1404076
15.5 | 0.1405563
16 | 0.1405106