## SpecificSurfaceArea
名称 / Name | 数值 / Value
输入结构 / Input Structure | 20260914_112
电解液相体积分数 / Electrolyte Volume Fraction | 0.243042
颗粒相体积分数 / Particle Volume Fraction | 0.6918488
CBD相体积分数 / CBD Volume Fraction | 0.06510925
固体体素数量 / Solid Voxel Count | 181364
总界面面积 (um^2) / Total Interfacial Area (um^2) | 54536
总固体体积 (um^3) / Total Solid Volume (um^3) | 22670.5
比表面积 (1/um) / Specific Surface Area (1/um) | 2.405593
总集群数量 / Total Cluster Count | 1
最大颗粒集群体积 (voxel) / Largest Particle Cluster Volume (voxel) | 181364
未知颗粒集群数量 / Unknown Particle Cluster Count | 0
未知颗粒集群总体积 (voxel) / Total Unknown Particle Cluster Volume (voxel) | 0
未知颗粒体积分数 / Unknown Particle Volume Fraction | 0
归一化平均团簇体积 / Normalized Average Cluster Volume | 1
电子连接度 / Electronic Connectivity | 1
电解液相连通率 / Electrolyte Connectivity | 0.9879144
是否贯通 / Percolating | 是 / Yes
曲折度τ / Tortuosity τ | 1.075838
等效当量颗粒粒径 (um) / Equivalent Particle Diameter (um) | 35.11458
瓶颈度 beta / Constrictivity (x) | 1
瓶颈半径 r_min (um) | 0.5
孔体半径 r_max (um) | 0.5
瓶颈度状态 / Constrictivity Status | ok
侵入入口 / Intrusion Inlet | low
球心邻域 / Center Connectivity | 26
算法版本 / Method | edt_critical_radii_closed_dilation_v2
半径采样 / Radius Sampling | All positive EDT values
Radius (um) | CPSD (total volume fraction) | MIP (total volume fraction)
0 | 0.243042 | 0.240757
0.5 | 0.243042 | 0.240757
0.7071068 | 0.07390976 | 0.001216888
0.8660254 | 0.002269745 | 0
1 | 0.0003395081 | 0
1.5 | 0 | 0
弦长分布 / Chord Length
Status | ok
Method | periodic_voxel_runs_v1
Pore label | 0
Voxel size (um) | 0.5
Periodic axes | xyz
Sample count | 32330
Mean (um) | 0.9853387
Population std (um) | 0.6844581
Quantile method | inverse_empirical_cdf
Axis | x
Window-spanning lines | 0
Full pore line policy | one_period_censored
Quantile | Length (um)
0.05 | 0.5
0.1 | 0.5
0.15 | 0.5
0.2 | 0.5
0.25 | 0.5
0.3 | 0.5
0.35 | 0.5
0.4 | 0.5
0.45 | 0.5
0.5 | 0.5
0.55 | 1
0.6 | 1
0.65 | 1
0.7 | 1
0.75 | 1
0.8 | 1.5
0.85 | 1.5
0.9 | 2
0.95 | 2.5
Length (um) | Count | Probability mass | CDF
0.5 | 16193 | 0.5008661 | 0.5008661
1 | 8336 | 0.257841 | 0.7587071
1.5 | 4014 | 0.1241571 | 0.8828642
2 | 1926 | 0.05957315 | 0.9424374
2.5 | 935 | 0.02892051 | 0.9713579
3 | 479 | 0.01481596 | 0.9861738
3.5 | 232 | 0.007175998 | 0.9933498
4 | 116 | 0.003587999 | 0.9969378
4.5 | 41 | 0.001268172 | 0.998206
5 | 25 | 0.0007732756 | 0.9989793
5.5 | 22 | 0.0006804825 | 0.9996598
6 | 7 | 0.0002165172 | 0.9998763
6.5 | 2 | 6.186205e-05 | 0.9999381
7 | 1 | 3.093102e-05 | 0.9999691
7.5 | 1 | 3.093102e-05 | 1
球接触分布 / Spherical Contact
Status | ok
Method | periodic_solid_to_pore_edt_v1
Pore label | 0
Voxel size (um) | 0.5
Periodic axes | xyz
Sample count | 198432
Mean (um) | 0.7515872
Population std (um) | 0.4213054
Quantile method | inverse_empirical_cdf
Distance direction | solid_to_pore
Distance convention | voxel_center_to_voxel_center
Quantile | Length (um)
0.05 | 0.5
0.1 | 0.5
0.15 | 0.5
0.2 | 0.5
0.25 | 0.5
0.3 | 0.5
0.35 | 0.5
0.4 | 0.5
0.45 | 0.5
0.5 | 0.5
0.55 | 0.7071068
0.6 | 0.7071068
0.65 | 0.7071068
0.7 | 0.7071068
0.75 | 0.7071068
0.8 | 0.8660254
0.85 | 1.118034
0.9 | 1.224745
0.95 | 1.732051
Length (um) | Count | Probability mass | CDF
0.5 | 105270 | 0.5305092 | 0.5305092
0.7071068 | 46731 | 0.2355013 | 0.7660105
0.8660254 | 9500 | 0.04787534 | 0.8138859
1 | 5114 | 0.02577205 | 0.8396579
1.118034 | 8114 | 0.04089058 | 0.8805485
1.224745 | 4178 | 0.02105507 | 0.9016036
1.414214 | 1931 | 0.009731293 | 0.9113349
1.5 | 3583 | 0.01805656 | 0.9293914
1.581139 | 2174 | 0.01095589 | 0.9403473
1.658312 | 1618 | 0.008153927 | 0.9485012
1.732051 | 499 | 0.002514715 | 0.951016
1.802776 | 1401 | 0.007060353 | 0.9580763
1.870829 | 1974 | 0.009947992 | 0.9680243
2 | 318 | 0.001602564 | 0.9696269
2.061553 | 1528 | 0.007700371 | 0.9773272
2.12132 | 852 | 0.004293662 | 0.9816209
2.179449 | 450 | 0.002267779 | 0.9838887
2.236068 | 420 | 0.002116594 | 0.9860053
2.291288 | 606 | 0.003053943 | 0.9890592
2.345208 | 266 | 0.00134051 | 0.9903997
2.44949 | 235 | 0.001184285 | 0.991584
2.5 | 298 | 0.001501774 | 0.9930858
2.54951 | 435 | 0.002192187 | 0.995278
2.598076 | 135 | 0.0006803338 | 0.9959583
2.692582 | 247 | 0.001244759 | 0.9972031
2.738613 | 113 | 0.0005694646 | 0.9977725
2.828427 | 29 | 0.0001461458 | 0.9979187
2.872281 | 87 | 0.0004384373 | 0.9983571
2.915476 | 65 | 0.0003275681 | 0.9986847
2.95804 | 58 | 0.0002922916 | 0.998977
3 | 24 | 0.0001209482 | 0.9990979
3.041381 | 15 | 7.559265e-05 | 0.9991735
3.082207 | 50 | 0.0002519755 | 0.9994255
3.162278 | 12 | 6.047412e-05 | 0.999486
3.201562 | 40 | 0.0002015804 | 0.9996876
3.24037 | 13 | 6.551363e-05 | 0.9997531
3.278719 | 5 | 2.519755e-05 | 0.9997783
3.316625 | 6 | 3.023706e-05 | 0.9998085
3.354102 | 13 | 6.551363e-05 | 0.999874
3.391165 | 8 | 4.031608e-05 | 0.9999143
3.464102 | 1 | 5.03951e-06 | 0.9999194
3.5 | 4 | 2.015804e-05 | 0.9999395
3.535534 | 4 | 2.015804e-05 | 0.9999597
3.570714 | 3 | 1.511853e-05 | 0.9999748
3.640055 | 2 | 1.007902e-05 | 0.9999849
3.674235 | 1 | 5.03951e-06 | 0.9999899
3.741657 | 1 | 5.03951e-06 | 0.999995
3.807887 | 1 | 5.03951e-06 | 1
两点相关函数 / Two-Point Correlation
Status | ok
Method | periodic_fft_radial_shells_v1
Pore label | 0
Porosity | 0.243042
Voxel size (um) | 0.5
Periodic axes | xyz
Radial bins | bin_0_origin_only; bin_k: (k-1)*h < distance <= k*h
Normalization | joint_probability; C(0)=porosity
Radius upper edge (um) | Pore-pore probability | Displacement count | Mean distance (um)
0 | 0.243042 | 1 | 0
0.5 | 0.1279691 | 6 | 0.5
1 | 0.0911742 | 26 | 0.8235956
1.5 | 0.06995841 | 90 | 1.313303
2 | 0.0682106 | 134 | 1.766191
2.5 | 0.06952094 | 258 | 2.253291
3 | 0.06950546 | 410 | 2.770151
3.5 | 0.06886735 | 494 | 3.265115
4 | 0.06828859 | 690 | 3.741377
4.5 | 0.06779561 | 962 | 4.254797
5 | 0.06730077 | 1098 | 4.759989
5.5 | 0.06675639 | 1406 | 5.252971
6 | 0.06623257 | 1578 | 5.743306
6.5 | 0.06566995 | 2018 | 6.243088
7 | 0.06519722 | 2342 | 6.754523
7.5 | 0.064716 | 2634 | 7.258808
8 | 0.0642967 | 2930 | 7.74816
8.5 | 0.06386516 | 3402 | 8.24276
9 | 0.06333264 | 3926 | 8.747226
9.5 | 0.06283204 | 4266 | 9.248753
10 | 0.06239351 | 4730 | 9.745648
10.5 | 0.06198301 | 5510 | 10.25421
11 | 0.06158452 | 5562 | 10.75425
11.5 | 0.06114376 | 6410 | 11.24499
12 | 0.06075885 | 6894 | 11.74507
12.5 | 0.06042921 | 7490 | 12.24414
13 | 0.06015179 | 8258 | 12.74442
13.5 | 0.05985429 | 8994 | 13.25285
14 | 0.059536 | 9446 | 13.75428
14.5 | 0.05927857 | 9978 | 14.2483
15 | 0.05904086 | 11138 | 14.74781
15.5 | 0.05883544 | 11406 | 15.24523
16 | 0.0586163 | 12575 | 15.74338
16.5 | 0.05838102 | 12848 | 16.24802
17 | 0.05803534 | 12060 | 16.74981
17.5 | 0.05773661 | 11804 | 17.24779
18 | 0.05744196 | 11016 | 17.74665
18.5 | 0.0571865 | 10700 | 18.24765
19 | 0.05694637 | 9756 | 18.74616
19.5 | 0.05674462 | 9224 | 19.24436
20 | 0.05658242 | 8408 | 19.74275
20.5 | 0.05638328 | 7452 | 20.23495
21 | 0.05623708 | 7040 | 20.73669
21.5 | 0.05604901 | 5820 | 21.24199
22 | 0.05591757 | 4880 | 21.7372
22.5 | 0.05572904 | 3936 | 22.23025
23 | 0.05548158 | 2999 | 22.73344
23.5 | 0.05532279 | 2180 | 23.23696
24 | 0.05521754 | 1620 | 23.72792
24.5 | 0.05512267 | 1208 | 24.21513
25 | 0.05504958 | 942 | 24.73838
25.5 | 0.05489049 | 584 | 25.28237
26 | 0.05474985 | 284 | 25.76662
26.5 | 0.05473141 | 192 | 26.16873
27 | 0.05475741 | 104 | 26.67748
27.5 | 0.05506293 | 24 | 27.213
28 | 0.05583954 | 1 | 27.71281
x displacement (um) | Pore-pore probability
0 | 0.243042
0.5 | 0.1197128
1 | 0.07229996
1.5 | 0.06576538
2 | 0.07025909
2.5 | 0.06984329
3 | 0.06950378
3.5 | 0.0692482
4 | 0.06834793
4.5 | 0.06798935
5 | 0.06770325
5.5 | 0.0676918
6 | 0.06684113
6.5 | 0.06627655
7 | 0.06579971
7.5 | 0.06442642
8 | 0.06365585
8.5 | 0.06357193
9 | 0.06358337
9.5 | 0.06389618
10 | 0.06329727
10.5 | 0.06279373
11 | 0.06218338
11.5 | 0.06175995
12 | 0.06123734
12.5 | 0.06087112
13 | 0.06100845
13.5 | 0.06099319
14 | 0.06084061
14.5 | 0.06039429
15 | 0.0604744
15.5 | 0.06087112
16 | 0.06098175
y displacement (um) | Pore-pore probability
0 | 0.243042
0.5 | 0.1195755
1 | 0.07261658
1.5 | 0.06717682
2 | 0.07080078125
2.5 | 0.07049942
3 | 0.07001114
3.5 | 0.06879425
4 | 0.06770706
4.5 | 0.06736755
5 | 0.0667305
5.5 | 0.06638336
6 | 0.06571198
6.5 | 0.06460953
7 | 0.06427383
7.5 | 0.06404877
8 | 0.06420135
8.5 | 0.06407928
9 | 0.06280136
9.5 | 0.06145859
10 | 0.06138229
10.5 | 0.06133652
11 | 0.06138611
11.5 | 0.06138229
12 | 0.06104279
12.5 | 0.06088638
13 | 0.0604744
13.5 | 0.06025314
14 | 0.0606308
14.5 | 0.05990219
15 | 0.05848694
15.5 | 0.05824661
16 | 0.05780792
z displacement (um) | Pore-pore probability
0 | 0.243042
0.5 | 0.144619
1 | 0.09251022
1.5 | 0.07194901
2 | 0.06868362
2.5 | 0.06928635
3 | 0.07086182
3.5 | 0.07040405
4 | 0.06972504
4.5 | 0.06871796
5 | 0.06787872
5.5 | 0.06735229
6 | 0.06744766
6.5 | 0.06727982
7 | 0.06642914
7.5 | 0.06520844
8 | 0.06483078
8.5 | 0.06393051
9 | 0.06331635
9.5 | 0.06322861
10 | 0.06330109
10.5 | 0.06322098
11 | 0.06303024
11.5 | 0.0627861
12 | 0.06233978
12.5 | 0.06224823
13 | 0.06172943
13.5 | 0.06168747
14 | 0.06144714
14.5 | 0.0616951
15 | 0.06190109
15.5 | 0.06151962
16 | 0.06095886