## SpecificSurfaceArea
名称 / Name | 数值 / Value
输入结构 / Input Structure | 20260914_12
电解液相体积分数 / Electrolyte Volume Fraction | 0.2380219
颗粒相体积分数 / Particle Volume Fraction | 0.6779556
CBD相体积分数 / CBD Volume Fraction | 0.08402252
固体体素数量 / Solid Voxel Count | 177722
总界面面积 (um^2) / Total Interfacial Area (um^2) | 52103
总固体体积 (um^3) / Total Solid Volume (um^3) | 22215.25
比表面积 (1/um) / Specific Surface Area (1/um) | 2.345371
总集群数量 / Total Cluster Count | 3
最大颗粒集群体积 (voxel) / Largest Particle Cluster Volume (voxel) | 177713
未知颗粒集群数量 / Unknown Particle Cluster Count | 2
未知颗粒集群总体积 (voxel) / Total Unknown Particle Cluster Volume (voxel) | 9
未知颗粒体积分数 / Unknown Particle Volume Fraction | 5.064089e-05
归一化平均团簇体积 / Normalized Average Cluster Volume | 1
电子连接度 / Electronic Connectivity | 0.9999887
电解液相连通率 / Electrolyte Connectivity | 0.9857843
是否贯通 / Percolating | 是 / Yes
曲折度τ / Tortuosity τ | 1.120788
等效当量颗粒粒径 (um) / Equivalent Particle Diameter (um) | 24.18301
瓶颈度 beta / Constrictivity (x) | 1
瓶颈半径 r_min (um) | 0.5
孔体半径 r_max (um) | 0.5
瓶颈度状态 / Constrictivity Status | ok
侵入入口 / Intrusion Inlet | low
球心邻域 / Center Connectivity | 26
算法版本 / Method | edt_critical_radii_closed_dilation_v2
半径采样 / Radius Sampling | All positive EDT values
Radius (um) | CPSD (total volume fraction) | MIP (total volume fraction)
0 | 0.2380219 | 0.2353439
0.5 | 0.2380219 | 0.2353439
0.7071068 | 0.09415054 | 0.006145477
0.8660254 | 0.02347946 | 0.0009765625
1 | 0.01060486 | 0.0002326965
1.118034 | 0.004024506 | 0.0001449585
1.224745 | 0.0004348755 | 0
1.5 | 0 | 0
弦长分布 / Chord Length
Status | ok
Method | periodic_voxel_runs_v1
Pore label | 0
Voxel size (um) | 0.5
Periodic axes | xyz
Sample count | 29043
Mean (um) | 1.0742
Population std (um) | 0.843178
Quantile method | inverse_empirical_cdf
Axis | x
Window-spanning lines | 0
Full pore line policy | one_period_censored
Quantile | Length (um)
0.05 | 0.5
0.1 | 0.5
0.15 | 0.5
0.2 | 0.5
0.25 | 0.5
0.3 | 0.5
0.35 | 0.5
0.4 | 0.5
0.45 | 0.5
0.5 | 1
0.55 | 1
0.6 | 1
0.65 | 1
0.7 | 1
0.75 | 1.5
0.8 | 1.5
0.85 | 2
0.9 | 2
0.95 | 3
Length (um) | Count | Probability mass | CDF
0.5 | 14213 | 0.4893778 | 0.4893778
1 | 6931 | 0.2386461 | 0.728024
1.5 | 3410 | 0.1174121 | 0.8454361
2 | 1915 | 0.06593671 | 0.9113728
2.5 | 1083 | 0.03728954 | 0.9486623
3 | 618 | 0.02127879 | 0.9699411
3.5 | 372 | 0.01280859 | 0.9827497
4 | 214 | 0.007368385 | 0.9901181
4.5 | 120 | 0.004131805 | 0.9942499
5 | 64 | 0.002203629 | 0.9964535
5.5 | 43 | 0.001480563 | 0.9979341
6 | 26 | 0.0008952243 | 0.9988293
6.5 | 16 | 0.0005509073 | 0.9993802
7 | 6 | 0.0002065902 | 0.9995868
7.5 | 4 | 0.0001377268 | 0.9997245
8 | 3 | 0.0001032951 | 0.9998278
8.5 | 3 | 0.0001032951 | 0.9999311
9 | 2 | 6.886341e-05 | 1
球接触分布 / Spherical Contact
Status | ok
Method | periodic_solid_to_pore_edt_v1
Pore label | 0
Voxel size (um) | 0.5
Periodic axes | xyz
Sample count | 199748
Mean (um) | 0.7196962
Population std (um) | 0.3277638
Quantile method | inverse_empirical_cdf
Distance direction | solid_to_pore
Distance convention | voxel_center_to_voxel_center
Quantile | Length (um)
0.05 | 0.5
0.1 | 0.5
0.15 | 0.5
0.2 | 0.5
0.25 | 0.5
0.3 | 0.5
0.35 | 0.5
0.4 | 0.5
0.45 | 0.5
0.5 | 0.5
0.55 | 0.7071068
0.6 | 0.7071068
0.65 | 0.7071068
0.7 | 0.7071068
0.75 | 0.7071068
0.8 | 0.8660254
0.85 | 1
0.9 | 1.118034
0.95 | 1.5
Length (um) | Count | Probability mass | CDF
0.5 | 100798 | 0.5046258 | 0.5046258
0.7071068 | 49938 | 0.250005 | 0.7546308
0.8660254 | 14641 | 0.07329735 | 0.8279282
1 | 6970 | 0.03489397 | 0.8628222
1.118034 | 10220 | 0.05116447 | 0.9139866
1.224745 | 4521 | 0.02263352 | 0.9366201
1.414214 | 1849 | 0.009256663 | 0.9458768
1.5 | 3256 | 0.01630054 | 0.9621773
1.581139 | 1796 | 0.008991329 | 0.9711687
1.658312 | 1219 | 0.006102689 | 0.9772714
1.732051 | 345 | 0.001727176 | 0.9789985
1.802776 | 905 | 0.004530709 | 0.9835292
1.870829 | 1145 | 0.005732223 | 0.9892615
2 | 186 | 0.0009311733 | 0.9901926
2.061553 | 763 | 0.003819813 | 0.9940125
2.12132 | 332 | 0.001662094 | 0.9956745
2.179449 | 167 | 0.0008360534 | 0.9965106
2.236068 | 131 | 0.0006558263 | 0.9971664
2.291288 | 176 | 0.0008811102 | 0.9980475
2.345208 | 57 | 0.0002853596 | 0.9983329
2.44949 | 58 | 0.0002903659 | 0.9986233
2.5 | 78 | 0.000390492 | 0.9990138
2.54951 | 95 | 0.0004755993 | 0.9994894
2.598076 | 19 | 9.511985e-05 | 0.9995845
2.692582 | 36 | 0.0001802271 | 0.9997647
2.738613 | 17 | 8.510724e-05 | 0.9998498
2.828427 | 6 | 3.003785e-05 | 0.9998798
2.872281 | 5 | 2.503154e-05 | 0.9999049
2.915476 | 6 | 3.003785e-05 | 0.9999349
2.95804 | 6 | 3.003785e-05 | 0.999965
3 | 2 | 1.001262e-05 | 0.999975
3.041381 | 2 | 1.001262e-05 | 0.999985
3.082207 | 1 | 5.006308e-06 | 0.99999
3.162278 | 2 | 1.001262e-05 | 1
两点相关函数 / Two-Point Correlation
Status | ok
Method | periodic_fft_radial_shells_v1
Pore label | 0
Porosity | 0.2380219
Voxel size (um) | 0.5
Periodic axes | xyz
Radial bins | bin_0_origin_only; bin_k: (k-1)*h < distance <= k*h
Normalization | joint_probability; C(0)=porosity
Radius upper edge (um) | Pore-pore probability | Displacement count | Mean distance (um)
0 | 0.2380219 | 1 | 0
0.5 | 0.1291478 | 6 | 0.5
1 | 0.09618759 | 26 | 0.8235956
1.5 | 0.07232869 | 90 | 1.313303
2 | 0.06855854 | 134 | 1.766191
2.5 | 0.06850909 | 258 | 2.253291
3 | 0.06670899 | 410 | 2.770151
3.5 | 0.0653651 | 494 | 3.265115
4 | 0.06420102 | 690 | 3.741377
4.5 | 0.06313107 | 962 | 4.254797
5 | 0.0622317 | 1098 | 4.759989
5.5 | 0.06135153 | 1406 | 5.252971
6 | 0.06051562 | 1578 | 5.743306
6.5 | 0.05976698 | 2018 | 6.243088
7 | 0.05910379 | 2342 | 6.754523
7.5 | 0.05850049 | 2634 | 7.258808
8 | 0.05798941 | 2930 | 7.74816
8.5 | 0.05751725 | 3402 | 8.24276
9 | 0.05713896 | 3926 | 8.747226
9.5 | 0.05688735 | 4266 | 9.248753
10 | 0.05669219 | 4730 | 9.745648
10.5 | 0.05647131 | 5510 | 10.25421
11 | 0.05630332 | 5562 | 10.75425
11.5 | 0.05620264 | 6410 | 11.24499
12 | 0.05613304 | 6894 | 11.74507
12.5 | 0.05608434 | 7490 | 12.24414
13 | 0.05606226 | 8258 | 12.74442
13.5 | 0.0560716 | 8994 | 13.25285
14 | 0.05608044 | 9446 | 13.75428
14.5 | 0.05609673 | 9978 | 14.2483
15 | 0.05613266 | 11138 | 14.74781
15.5 | 0.05617517 | 11406 | 15.24523
16 | 0.05622701 | 12575 | 15.74338
16.5 | 0.05629148 | 12848 | 16.24802
17 | 0.05635914 | 12060 | 16.74981
17.5 | 0.05645841 | 11804 | 17.24779
18 | 0.05656889 | 11016 | 17.74665
18.5 | 0.05663577 | 10700 | 18.24765
19 | 0.05670128 | 9756 | 18.74616
19.5 | 0.05673675 | 9224 | 19.24436
20 | 0.05676897 | 8408 | 19.74275
20.5 | 0.05674799 | 7452 | 20.23495
21 | 0.05666517 | 7040 | 20.73669
21.5 | 0.05656729 | 5820 | 21.24199
22 | 0.05647498 | 4880 | 21.7372
22.5 | 0.05636625 | 3936 | 22.23025
23 | 0.05611434 | 2999 | 22.73344
23.5 | 0.0558577 | 2180 | 23.23696
24 | 0.0555885 | 1620 | 23.72792
24.5 | 0.05524505 | 1208 | 24.21513
25 | 0.05502136 | 942 | 24.73838
25.5 | 0.05480607 | 584 | 25.28237
26 | 0.05486746 | 284 | 25.76662
26.5 | 0.05488706 | 192 | 26.16873
27 | 0.05496018 | 104 | 26.67748
27.5 | 0.05520566 | 24 | 27.213
28 | 0.05564117 | 1 | 27.71281
x displacement (um) | Pore-pore probability
0 | 0.2380219
0.5 | 0.1272316
1 | 0.08482361
1.5 | 0.06664658
2 | 0.06987762
2.5 | 0.06707001
3 | 0.06562805
3.5 | 0.06404495
4 | 0.06285477
4.5 | 0.06218719
5 | 0.06151581
5.5 | 0.0602951
6 | 0.06040955
6.5 | 0.05976105
7 | 0.05913544
7.5 | 0.05908585
8 | 0.05811691
8.5 | 0.05725098
9 | 0.05589676
9.5 | 0.05582428
10 | 0.05530167
10.5 | 0.0552597
11 | 0.05392456
11.5 | 0.05328369
12 | 0.05298233
12.5 | 0.0530777
13 | 0.05263901
13.5 | 0.05247879
14 | 0.05280685
14.5 | 0.05247498
15 | 0.05192566
15.5 | 0.05241776
16 | 0.05194092
y displacement (um) | Pore-pore probability
0 | 0.2380219
0.5 | 0.1275139
1 | 0.08376694
1.5 | 0.06591796875
2 | 0.06941223
2.5 | 0.06734085
3 | 0.06634903
3.5 | 0.06567383
4 | 0.06446457
4.5 | 0.06402206
5 | 0.06302643
5.5 | 0.06230164
6 | 0.06100464
6.5 | 0.05954742
7 | 0.05918884
7.5 | 0.05880356
8 | 0.05813217
8.5 | 0.05767441
9 | 0.05736923
9.5 | 0.05716705
10 | 0.05643845
10.5 | 0.05604935
11 | 0.056427
11.5 | 0.05674744
12 | 0.05648804
12.5 | 0.05611038
13 | 0.05621338
13.5 | 0.05688095
14 | 0.05743027
14.5 | 0.05744934
15 | 0.05728531
15.5 | 0.05669403
16 | 0.05635071
z displacement (um) | Pore-pore probability
0 | 0.2380219
0.5 | 0.1326981
1 | 0.08626938
1.5 | 0.06693268
2 | 0.07049179
2.5 | 0.06744003
3 | 0.06628036
3.5 | 0.06478119
4 | 0.06468201
4.5 | 0.06407166
5 | 0.06347275
5.5 | 0.06212234
6 | 0.06135559
6.5 | 0.06055832
7 | 0.05932236
7.5 | 0.05831146
8 | 0.05816269
8.5 | 0.05827713
9 | 0.05865479
9.5 | 0.05794525
10 | 0.05763626
10.5 | 0.0573082
11 | 0.05791092
11.5 | 0.05815125
12 | 0.05844879
12.5 | 0.05844116
13 | 0.05850983
13.5 | 0.05828476
14 | 0.05773163
14.5 | 0.05751419
15 | 0.05805969
15.5 | 0.0587883
16 | 0.05872345