## SpecificSurfaceArea
名称 / Name | 数值 / Value
输入结构 / Input Structure | 20260914_123
电解液相体积分数 / Electrolyte Volume Fraction | 0.2356644
颗粒相体积分数 / Particle Volume Fraction | 0.7323608
CBD相体积分数 / CBD Volume Fraction | 0.03197479
固体体素数量 / Solid Voxel Count | 191984
总界面面积 (um^2) / Total Interfacial Area (um^2) | 36157
总固体体积 (um^3) / Total Solid Volume (um^3) | 23998
比表面积 (1/um) / Specific Surface Area (1/um) | 1.506667
总集群数量 / Total Cluster Count | 2
最大颗粒集群体积 (voxel) / Largest Particle Cluster Volume (voxel) | 191983
未知颗粒集群数量 / Unknown Particle Cluster Count | 1
未知颗粒集群总体积 (voxel) / Total Unknown Particle Cluster Volume (voxel) | 1
未知颗粒体积分数 / Unknown Particle Volume Fraction | 5.208767e-06
归一化平均团簇体积 / Normalized Average Cluster Volume | 1
电子连接度 / Electronic Connectivity | 1
电解液相连通率 / Electrolyte Connectivity | 0.9953058
是否贯通 / Percolating | 是 / Yes
曲折度τ / Tortuosity τ | 1.074308
等效当量颗粒粒径 (um) / Equivalent Particle Diameter (um) | 28.40417
瓶颈度 beta / Constrictivity (x) | 0.5
瓶颈半径 r_min (um) | 0.5
孔体半径 r_max (um) | 0.7071068
瓶颈度状态 / Constrictivity Status | ok
侵入入口 / Intrusion Inlet | low
球心邻域 / Center Connectivity | 26
算法版本 / Method | edt_critical_radii_closed_dilation_v2
半径采样 / Radius Sampling | All positive EDT values
Radius (um) | CPSD (total volume fraction) | MIP (total volume fraction)
0 | 0.2356644 | 0.2347832
0.5 | 0.2356644 | 0.2347832
0.7071068 | 0.149025 | 0.009441376
0.8660254 | 0.05298996 | 0.001613617
1 | 0.03177643 | 0.001285553
1.118034 | 0.01737976 | 0.000831604
1.224745 | 0.003944397 | 0
1.414214 | 0.002140045 | 0
1.5 | 0.001514435 | 0
2 | 0 | 0
弦长分布 / Chord Length
Status | ok
Method | periodic_voxel_runs_v1
Pore label | 0
Voxel size (um) | 0.5
Periodic axes | xyz
Sample count | 23134
Mean (um) | 1.335221
Population std (um) | 1.085497
Quantile method | inverse_empirical_cdf
Axis | x
Window-spanning lines | 0
Full pore line policy | one_period_censored
Quantile | Length (um)
0.05 | 0.5
0.1 | 0.5
0.15 | 0.5
0.2 | 0.5
0.25 | 0.5
0.3 | 0.5
0.35 | 0.5
0.4 | 1
0.45 | 1
0.5 | 1
0.55 | 1
0.6 | 1
0.65 | 1.5
0.7 | 1.5
0.75 | 1.5
0.8 | 2
0.85 | 2.5
0.9 | 2.5
0.95 | 3.5
Length (um) | Count | Probability mass | CDF
0.5 | 8802 | 0.3804789 | 0.3804789
1 | 5452 | 0.2356704 | 0.6161494
1.5 | 3255 | 0.140702 | 0.7568514
2 | 2100 | 0.09077548 | 0.8476269
2.5 | 1282 | 0.05541627 | 0.9030431
3 | 816 | 0.03527276 | 0.9383159
3.5 | 515 | 0.02226161 | 0.9605775
4 | 336 | 0.01452408 | 0.9751016
4.5 | 190 | 0.00821302 | 0.9833146
5 | 134 | 0.00579234 | 0.9891069
5.5 | 85 | 0.003674246 | 0.9927812
6 | 61 | 0.002636812 | 0.995418
6.5 | 34 | 0.001469698 | 0.9968877
7 | 23 | 0.0009942077 | 0.9978819
7.5 | 13 | 0.0005619435 | 0.9984438
8 | 15 | 0.0006483963 | 0.9990922
8.5 | 9 | 0.0003890378 | 0.9994813
9 | 4 | 0.0001729057 | 0.9996542
9.5 | 5 | 0.0002161321 | 0.9998703
10 | 1 | 4.322642e-05 | 0.9999135
12 | 1 | 4.322642e-05 | 0.9999568
14 | 1 | 4.322642e-05 | 1
球接触分布 / Spherical Contact
Status | ok
Method | periodic_solid_to_pore_edt_v1
Pore label | 0
Voxel size (um) | 0.5
Periodic axes | xyz
Sample count | 200366
Mean (um) | 0.7955513
Population std (um) | 0.3777137
Quantile method | inverse_empirical_cdf
Distance direction | solid_to_pore
Distance convention | voxel_center_to_voxel_center
Quantile | Length (um)
0.05 | 0.5
0.1 | 0.5
0.15 | 0.5
0.2 | 0.5
0.25 | 0.5
0.3 | 0.5
0.35 | 0.5
0.4 | 0.7071068
0.45 | 0.7071068
0.5 | 0.7071068
0.55 | 0.7071068
0.6 | 0.7071068
0.65 | 0.8660254
0.7 | 0.8660254
0.75 | 1
0.8 | 1.118034
0.85 | 1.118034
0.9 | 1.118034
0.95 | 1.5
Length (um) | Count | Probability mass | CDF
0.5 | 79071 | 0.3946328 | 0.3946328
0.7071068 | 47558 | 0.2373556 | 0.6319885
0.8660254 | 18889 | 0.09427248 | 0.7262609
1 | 13612 | 0.06793568 | 0.7941966
1.118034 | 21450 | 0.1070541 | 0.9012507
1.224745 | 6604 | 0.03295968 | 0.9342104
1.414214 | 2556 | 0.01275666 | 0.9469671
1.5 | 2634 | 0.01314594 | 0.960113
1.581139 | 1174 | 0.005859278 | 0.9659723
1.658312 | 852 | 0.004252218 | 0.9702245
1.732051 | 287 | 0.001432379 | 0.9716569
1.802776 | 680 | 0.003393789 | 0.9750507
1.870829 | 971 | 0.004846132 | 0.9798968
2 | 127 | 0.0006338401 | 0.9805306
2.061553 | 762 | 0.00380304 | 0.9843337
2.12132 | 410 | 0.002046255 | 0.9863799
2.179449 | 237 | 0.001182835 | 0.9875628
2.236068 | 213 | 0.001063055 | 0.9886258
2.291288 | 342 | 0.001706876 | 0.9903327
2.345208 | 156 | 0.0007785752 | 0.9911113
2.44949 | 137 | 0.0006837487 | 0.991795
2.5 | 174 | 0.0008684108 | 0.9926634
2.54951 | 318 | 0.001587096 | 0.9942505
2.598076 | 104 | 0.0005190501 | 0.9947696
2.692582 | 210 | 0.001048082 | 0.9958177
2.738613 | 120 | 0.000598904 | 0.9964166
2.828427 | 35 | 0.0001746803 | 0.9965912
2.872281 | 95 | 0.0004741323 | 0.9970654
2.915476 | 85 | 0.0004242237 | 0.9974896
2.95804 | 68 | 0.0003393789 | 0.997829
3 | 38 | 0.0001896529 | 0.9980186
3.041381 | 30 | 0.000149726 | 0.9981684
3.082207 | 71 | 0.0003543515 | 0.9985227
3.162278 | 31 | 0.0001547169 | 0.9986774
3.201562 | 75 | 0.000374315 | 0.9990517
3.24037 | 24 | 0.0001197808 | 0.9991715
3.278719 | 8 | 3.992693e-05 | 0.9992114
3.316625 | 15 | 7.4863e-05 | 0.9992863
3.354102 | 34 | 0.0001696895 | 0.999456
3.391165 | 23 | 0.0001147899 | 0.9995708
3.464102 | 1 | 4.990867e-06 | 0.9995758
3.5 | 17 | 8.484473e-05 | 0.9996606
3.535534 | 20 | 9.981733e-05 | 0.9997604
3.570714 | 7 | 3.493607e-05 | 0.9997954
3.605551 | 3 | 1.49726e-05 | 0.9998103
3.640055 | 11 | 5.489953e-05 | 0.9998652
3.674235 | 11 | 5.489953e-05 | 0.9999201
3.741657 | 3 | 1.49726e-05 | 0.9999351
3.774917 | 4 | 1.996347e-05 | 0.9999551
3.807887 | 2 | 9.981733e-06 | 0.9999651
3.840573 | 5 | 2.495433e-05 | 0.99999
4.031129 | 2 | 9.981733e-06 | 1
两点相关函数 / Two-Point Correlation
Status | ok
Method | periodic_fft_radial_shells_v1
Pore label | 0
Porosity | 0.2356644
Voxel size (um) | 0.5
Periodic axes | xyz
Radial bins | bin_0_origin_only; bin_k: (k-1)*h < distance <= k*h
Normalization | joint_probability; C(0)=porosity
Radius upper edge (um) | Pore-pore probability | Displacement count | Mean distance (um)
0 | 0.2356644 | 1 | 0
0.5 | 0.1493479 | 6 | 0.5
1 | 0.1144289 | 26 | 0.8235956
1.5 | 0.08100857 | 90 | 1.313303
2 | 0.06457787 | 134 | 1.766191
2.5 | 0.0584356 | 258 | 2.253291
3 | 0.05850655 | 410 | 2.770151
3.5 | 0.0600374 | 494 | 3.265115
4 | 0.06033472 | 690 | 3.741377
4.5 | 0.05993828 | 962 | 4.254797
5 | 0.05945611 | 1098 | 4.759989
5.5 | 0.05909289 | 1406 | 5.252971
6 | 0.05879255 | 1578 | 5.743306
6.5 | 0.05838874 | 2018 | 6.243088
7 | 0.05807984 | 2342 | 6.754523
7.5 | 0.05782755 | 2634 | 7.258808
8 | 0.05754734 | 2930 | 7.74816
8.5 | 0.05725368 | 3402 | 8.24276
9 | 0.05697282 | 3926 | 8.747226
9.5 | 0.05678332 | 4266 | 9.248753
10 | 0.05661336 | 4730 | 9.745648
10.5 | 0.05641093 | 5510 | 10.25421
11 | 0.05622794 | 5562 | 10.75425
11.5 | 0.05608055 | 6410 | 11.24499
12 | 0.0559336 | 6894 | 11.74507
12.5 | 0.05577327 | 7490 | 12.24414
13 | 0.05561754 | 8258 | 12.74442
13.5 | 0.0554865 | 8994 | 13.25285
14 | 0.05537048 | 9446 | 13.75428
14.5 | 0.05526491 | 9978 | 14.2483
15 | 0.05515751 | 11138 | 14.74781
15.5 | 0.05505615 | 11406 | 15.24523
16 | 0.05502371 | 12575 | 15.74338
16.5 | 0.05498158 | 12848 | 16.24802
17 | 0.05490572 | 12060 | 16.74981
17.5 | 0.05484446 | 11804 | 17.24779
18 | 0.05479591 | 11016 | 17.74665
18.5 | 0.05476854 | 10700 | 18.24765
19 | 0.05479864 | 9756 | 18.74616
19.5 | 0.05484917 | 9224 | 19.24436
20 | 0.05491546 | 8408 | 19.74275
20.5 | 0.05496096 | 7452 | 20.23495
21 | 0.05494596 | 7040 | 20.73669
21.5 | 0.05497115 | 5820 | 21.24199
22 | 0.05502141 | 4880 | 21.7372
22.5 | 0.05513154 | 3936 | 22.23025
23 | 0.05533588 | 2999 | 22.73344
23.5 | 0.05549237 | 2180 | 23.23696
24 | 0.05554096 | 1620 | 23.72792
24.5 | 0.05560729 | 1208 | 24.21513
25 | 0.05575063 | 942 | 24.73838
25.5 | 0.05596217 | 584 | 25.28237
26 | 0.05615003 | 284 | 25.76662
26.5 | 0.05633756 | 192 | 26.16873
27 | 0.05615792 | 104 | 26.67748
27.5 | 0.05626488 | 24 | 27.213
28 | 0.05665588 | 1 | 27.71281
x displacement (um) | Pore-pore probability
0 | 0.2356644
0.5 | 0.1474152
1 | 0.09700775
1.5 | 0.07107162
2 | 0.0594635
2.5 | 0.05791855
3 | 0.06023788
3.5 | 0.06074905
4 | 0.06025696
4.5 | 0.05976486
5 | 0.05940628
5.5 | 0.05877304
6 | 0.05864334
6.5 | 0.05845642
7 | 0.0582428
7.5 | 0.05838013
8 | 0.05754089
8.5 | 0.05774307
9 | 0.05690765
9.5 | 0.05684662
10 | 0.05679321
10.5 | 0.05667496
11 | 0.05608749
11.5 | 0.05527115
12 | 0.05546188
12.5 | 0.05551147
13 | 0.05505753
13.5 | 0.05417633
14 | 0.05244827
14.5 | 0.05215454
15 | 0.05312729
15.5 | 0.05403137
16 | 0.05438232
y displacement (um) | Pore-pore probability
0 | 0.2356644
0.5 | 0.147049
1 | 0.09602356
1.5 | 0.069561
2 | 0.05801773
2.5 | 0.05625534
3 | 0.05842972
3.5 | 0.05937195
4 | 0.05979538
4.5 | 0.06012726
5 | 0.05986786
5.5 | 0.05966187
6 | 0.06002045
6.5 | 0.05997086
7 | 0.06005096
7.5 | 0.0595703125
8 | 0.05928421
8.5 | 0.05863571
9 | 0.05754089
9.5 | 0.0568924
10 | 0.05600357
10.5 | 0.05605316
11 | 0.05620193
11.5 | 0.0568924
12 | 0.05745697
12.5 | 0.05733109
13 | 0.05707169
13.5 | 0.05710983
14 | 0.05703735
14.5 | 0.05625153
15 | 0.05584335
15.5 | 0.05602264
16 | 0.05622101
z displacement (um) | Pore-pore probability
0 | 0.2356644
0.5 | 0.1535797
1 | 0.1042442
1.5 | 0.076171875
2 | 0.06304932
2.5 | 0.05935669
3 | 0.06055069
3.5 | 0.06084442
4 | 0.0617218
4.5 | 0.06109238
5 | 0.06014252
5.5 | 0.05965424
6 | 0.05912399
6.5 | 0.05831909
7 | 0.05808258
7.5 | 0.05830002
8 | 0.05895996
8.5 | 0.0587883
9 | 0.05813217
9.5 | 0.05740738
10 | 0.05669785
10.5 | 0.05709457
11 | 0.057621
11.5 | 0.05696487
12 | 0.05602646
12.5 | 0.05490112
13 | 0.054039
13.5 | 0.05421448
14 | 0.05505753
14.5 | 0.05535889
15 | 0.05509949
15.5 | 0.05484772
16 | 0.05464935