## SpecificSurfaceArea
名称 / Name | 数值 / Value
输入结构 / Input Structure | 20260914_126
电解液相体积分数 / Electrolyte Volume Fraction | 0.3682785
颗粒相体积分数 / Particle Volume Fraction | 0.5884552
CBD相体积分数 / CBD Volume Fraction | 0.0432663
固体体素数量 / Solid Voxel Count | 154260
总界面面积 (um^2) / Total Interfacial Area (um^2) | 40033.5
总固体体积 (um^3) / Total Solid Volume (um^3) | 19282.5
比表面积 (1/um) / Specific Surface Area (1/um) | 2.076157
总集群数量 / Total Cluster Count | 15
最大颗粒集群体积 (voxel) / Largest Particle Cluster Volume (voxel) | 154188
未知颗粒集群数量 / Unknown Particle Cluster Count | 14
未知颗粒集群总体积 (voxel) / Total Unknown Particle Cluster Volume (voxel) | 72
未知颗粒体积分数 / Unknown Particle Volume Fraction | 0.0004667445
归一化平均团簇体积 / Normalized Average Cluster Volume | 1
电子连接度 / Electronic Connectivity | 0.9995981
电解液相连通率 / Electrolyte Connectivity | 0.9964989
是否贯通 / Percolating | 是 / Yes
曲折度τ / Tortuosity τ | 1.031344
等效当量颗粒粒径 (um) / Equivalent Particle Diameter (um) | 13.49039
瓶颈度 beta / Constrictivity (x) | 0.6666667
瓶颈半径 r_min (um) | 0.7071068
孔体半径 r_max (um) | 0.8660254
瓶颈度状态 / Constrictivity Status | ok
侵入入口 / Intrusion Inlet | low
球心邻域 / Center Connectivity | 26
算法版本 / Method | edt_critical_radii_closed_dilation_v2
半径采样 / Radius Sampling | All positive EDT values
Radius (um) | CPSD (total volume fraction) | MIP (total volume fraction)
0 | 0.3682785 | 0.3673744
0.5 | 0.3682785 | 0.3673744
0.7071068 | 0.2991371 | 0.264782
0.8660254 | 0.1861305 | 0.02141571
1 | 0.1486511 | 0.01722717
1.118034 | 0.1206398 | 0.01032257
1.224745 | 0.05434418 | 0.003692627
1.414214 | 0.03323746 | 0.0008087158
1.5 | 0.02346802 | 0
1.581139 | 0.004985809 | 0
1.658312 | 0.002563477 | 0
1.732051 | 0.0009880066 | 0
1.802776 | 0.0009269714 | 0
2 | 0 | 0
弦长分布 / Chord Length
Status | ok
Method | periodic_voxel_runs_v1
Pore label | 0
Voxel size (um) | 0.5
Periodic axes | xyz
Sample count | 26742
Mean (um) | 1.805063
Population std (um) | 1.635371
Quantile method | inverse_empirical_cdf
Axis | x
Window-spanning lines | 0
Full pore line policy | one_period_censored
Quantile | Length (um)
0.05 | 0.5
0.1 | 0.5
0.15 | 0.5
0.2 | 0.5
0.25 | 0.5
0.3 | 1
0.35 | 1
0.4 | 1
0.45 | 1
0.5 | 1
0.55 | 1.5
0.6 | 1.5
0.65 | 2
0.7 | 2
0.75 | 2.5
0.8 | 3
0.85 | 3
0.9 | 4
0.95 | 5
Length (um) | Count | Probability mass | CDF
0.5 | 7919 | 0.2961259 | 0.2961259
1 | 5459 | 0.2041358 | 0.5002618
1.5 | 3642 | 0.1361903 | 0.636452
2 | 2497 | 0.09337372 | 0.7298257
2.5 | 1812 | 0.06775858 | 0.7975843
3 | 1419 | 0.0530626 | 0.8506469
3.5 | 1082 | 0.0404607 | 0.8911076
4 | 790 | 0.02954155 | 0.9206492
4.5 | 534 | 0.01996859 | 0.9406178
5 | 430 | 0.01607958 | 0.9566973
5.5 | 313 | 0.01170443 | 0.9684018
6 | 235 | 0.008787675 | 0.9771894
6.5 | 150 | 0.005609154 | 0.9827986
7 | 128 | 0.004786478 | 0.9875851
7.5 | 86 | 0.003215915 | 0.990801
8 | 52 | 0.001944507 | 0.9927455
8.5 | 50 | 0.001869718 | 0.9946152
9 | 35 | 0.001308803 | 0.995924
9.5 | 20 | 0.0007478872 | 0.9966719
10 | 13 | 0.0004861267 | 0.997158
10.5 | 12 | 0.0004487323 | 0.9976068
11 | 7 | 0.0002617605 | 0.9978685
11.5 | 9 | 0.0003365492 | 0.9982051
12 | 17 | 0.0006357041 | 0.9988408
12.5 | 4 | 0.0001495774 | 0.9989904
13 | 2 | 7.478872e-05 | 0.9990651
13.5 | 1 | 3.739436e-05 | 0.9991025
14 | 4 | 0.0001495774 | 0.9992521
14.5 | 3 | 0.0001121831 | 0.9993643
15 | 3 | 0.0001121831 | 0.9994765
15.5 | 4 | 0.0001495774 | 0.9996261
16 | 2 | 7.478872e-05 | 0.9997008
17 | 3 | 0.0001121831 | 0.999813
17.5 | 2 | 7.478872e-05 | 0.9998878
19 | 1 | 3.739436e-05 | 0.9999252
19.5 | 1 | 3.739436e-05 | 0.9999626
22 | 1 | 3.739436e-05 | 1
球接触分布 / Spherical Contact
Status | ok
Method | periodic_solid_to_pore_edt_v1
Pore label | 0
Voxel size (um) | 0.5
Periodic axes | xyz
Sample count | 165602
Mean (um) | 0.7279177
Population std (um) | 0.3388445
Quantile method | inverse_empirical_cdf
Distance direction | solid_to_pore
Distance convention | voxel_center_to_voxel_center
Quantile | Length (um)
0.05 | 0.5
0.1 | 0.5
0.15 | 0.5
0.2 | 0.5
0.25 | 0.5
0.3 | 0.5
0.35 | 0.5
0.4 | 0.5
0.45 | 0.5
0.5 | 0.7071068
0.55 | 0.7071068
0.6 | 0.7071068
0.65 | 0.7071068
0.7 | 0.7071068
0.75 | 0.8660254
0.8 | 0.8660254
0.85 | 1
0.9 | 1.118034
0.95 | 1.414214
Length (um) | Count | Probability mass | CDF
0.5 | 82006 | 0.4951993 | 0.4951993
0.7071068 | 38400 | 0.2318813 | 0.7270806
0.8660254 | 13268 | 0.08011981 | 0.8072004
1 | 9225 | 0.05570585 | 0.8629062
1.118034 | 10930 | 0.06600162 | 0.9289079
1.224745 | 3157 | 0.01906378 | 0.9479716
1.414214 | 1201 | 0.007252328 | 0.955224
1.5 | 1828 | 0.01103851 | 0.9662625
1.581139 | 873 | 0.005271675 | 0.9715342
1.658312 | 610 | 0.00368353 | 0.9752177
1.732051 | 180 | 0.001086943 | 0.9763046
1.802776 | 538 | 0.003248753 | 0.9795534
1.870829 | 742 | 0.004480622 | 0.984034
2 | 268 | 0.001618338 | 0.9856523
2.061553 | 577 | 0.003484257 | 0.9891366
2.12132 | 312 | 0.001884035 | 0.9910206
2.179449 | 162 | 0.0009782491 | 0.9919989
2.236068 | 162 | 0.0009782491 | 0.9929771
2.291288 | 247 | 0.001491528 | 0.9944687
2.345208 | 90 | 0.0005434717 | 0.9950121
2.44949 | 89 | 0.0005374331 | 0.9955496
2.5 | 153 | 0.0009239019 | 0.9964735
2.54951 | 179 | 0.001080905 | 0.9975544
2.598076 | 64 | 0.0003864688 | 0.9979408
2.692582 | 104 | 0.0006280117 | 0.9985689
2.738613 | 51 | 0.0003079673 | 0.9988768
2.828427 | 11 | 6.642432e-05 | 0.9989432
2.872281 | 36 | 0.0002173887 | 0.9991606
2.915476 | 29 | 0.0001751187 | 0.9993358
2.95804 | 21 | 0.0001268101 | 0.9994626
3 | 15 | 9.057862e-05 | 0.9995531
3.041381 | 10 | 6.038574e-05 | 0.9996135
3.082207 | 19 | 0.0001147329 | 0.9997283
3.162278 | 8 | 4.83086e-05 | 0.9997766
3.201562 | 17 | 0.0001026558 | 0.9998792
3.24037 | 5 | 3.019287e-05 | 0.9999094
3.278719 | 3 | 1.811572e-05 | 0.9999275
3.354102 | 6 | 3.623145e-05 | 0.9999638
3.391165 | 2 | 1.207715e-05 | 0.9999758
3.464102 | 1 | 6.038574e-06 | 0.9999819
3.535534 | 2 | 1.207715e-05 | 0.999994
3.570714 | 1 | 6.038574e-06 | 1
两点相关函数 / Two-Point Correlation
Status | ok
Method | periodic_fft_radial_shells_v1
Pore label | 0
Porosity | 0.3682785
Voxel size (um) | 0.5
Periodic axes | xyz
Radial bins | bin_0_origin_only; bin_k: (k-1)*h < distance <= k*h
Normalization | joint_probability; C(0)=porosity
Radius upper edge (um) | Pore-pore probability | Displacement count | Mean distance (um)
0 | 0.3682785 | 1 | 0
0.5 | 0.2714526 | 6 | 0.5
1 | 0.2269754 | 26 | 0.8235956
1.5 | 0.1820864 | 90 | 1.313303
2 | 0.1592176 | 134 | 1.766191
2.5 | 0.1499297 | 258 | 2.253291
3 | 0.1477052 | 410 | 2.770151
3.5 | 0.1475115 | 494 | 3.265115
4 | 0.1469162 | 690 | 3.741377
4.5 | 0.1458281 | 962 | 4.254797
5 | 0.1446595 | 1098 | 4.759989
5.5 | 0.1435823 | 1406 | 5.252971
6 | 0.1426033 | 1578 | 5.743306
6.5 | 0.1416479 | 2018 | 6.243088
7 | 0.140755 | 2342 | 6.754523
7.5 | 0.1399873 | 2634 | 7.258808
8 | 0.139359 | 2930 | 7.74816
8.5 | 0.1388178 | 3402 | 8.24276
9 | 0.1382979 | 3926 | 8.747226
9.5 | 0.1377971 | 4266 | 9.248753
10 | 0.1373407 | 4730 | 9.745648
10.5 | 0.1369845 | 5510 | 10.25421
11 | 0.1367593 | 5562 | 10.75425
11.5 | 0.1365319 | 6410 | 11.24499
12 | 0.1363229 | 6894 | 11.74507
12.5 | 0.1360726 | 7490 | 12.24414
13 | 0.1358616 | 8258 | 12.74442
13.5 | 0.1356613 | 8994 | 13.25285
14 | 0.1354899 | 9446 | 13.75428
14.5 | 0.1353754 | 9978 | 14.2483
15 | 0.1352411 | 11138 | 14.74781
15.5 | 0.1351293 | 11406 | 15.24523
16 | 0.1349733 | 12575 | 15.74338
16.5 | 0.1347453 | 12848 | 16.24802
17 | 0.1344301 | 12060 | 16.74981
17.5 | 0.134275 | 11804 | 17.24779
18 | 0.1341866 | 11016 | 17.74665
18.5 | 0.1341045 | 10700 | 18.24765
19 | 0.1340147 | 9756 | 18.74616
19.5 | 0.1339774 | 9224 | 19.24436
20 | 0.134031 | 8408 | 19.74275
20.5 | 0.1341533 | 7452 | 20.23495
21 | 0.1343665 | 7040 | 20.73669
21.5 | 0.1345164 | 5820 | 21.24199
22 | 0.1345947 | 4880 | 21.7372
22.5 | 0.1345528 | 3936 | 22.23025
23 | 0.1343379 | 2999 | 22.73344
23.5 | 0.1342945 | 2180 | 23.23696
24 | 0.1343605 | 1620 | 23.72792
24.5 | 0.1343556 | 1208 | 24.21513
25 | 0.1342338 | 942 | 24.73838
25.5 | 0.1340732 | 584 | 25.28237
26 | 0.1338097 | 284 | 25.76662
26.5 | 0.1335394 | 192 | 26.16873
27 | 0.1328259 | 104 | 26.67748
27.5 | 0.1324231 | 24 | 27.213
28 | 0.1320496 | 1 | 27.71281
x displacement (um) | Pore-pore probability
0 | 0.3682785
0.5 | 0.2662659
1 | 0.2019768
1.5 | 0.1663132
2 | 0.1535454
2.5 | 0.1510048
3 | 0.1511002
3.5 | 0.1494751
4 | 0.1484337
4.5 | 0.1472626
5 | 0.1465988
5.5 | 0.1459732
6 | 0.1453209
6.5 | 0.1457214
7 | 0.1456604
7.5 | 0.1454887
8 | 0.1446838
8.5 | 0.1434021
9 | 0.1424294
9.5 | 0.1420479
10 | 0.1424866
10.5 | 0.1429329
11 | 0.142578125
11.5 | 0.1412849
12 | 0.1404305
12.5 | 0.140873
13 | 0.1408653
13.5 | 0.141468
14 | 0.1412659
14.5 | 0.1414948
15 | 0.1413765
15.5 | 0.1413765
16 | 0.1412506
y displacement (um) | Pore-pore probability
0 | 0.3682785
0.5 | 0.2685394
1 | 0.2035484
1.5 | 0.1655464
2 | 0.1493568
2.5 | 0.1445808
3 | 0.1444855
3.5 | 0.1435738
4 | 0.1430969
4.5 | 0.1415634
5 | 0.1396255
5.5 | 0.137352
6 | 0.1351776
6.5 | 0.1343842
7 | 0.1341934
7.5 | 0.1340408
8 | 0.1342545
8.5 | 0.1331978
9 | 0.1315041
9.5 | 0.1299515
10 | 0.1290016
10.5 | 0.1284256
11 | 0.1291618
11.5 | 0.1299706
12 | 0.1310692
12.5 | 0.1317406
13 | 0.1324463
13.5 | 0.132267
14 | 0.1321259
14.5 | 0.1329308
15 | 0.1337471
15.5 | 0.133976
16 | 0.1343918
z displacement (um) | Pore-pore probability
0 | 0.3682785
0.5 | 0.2795525
1 | 0.2193489
1.5 | 0.1818161
2 | 0.1621933
2.5 | 0.154007
3 | 0.1515274
3.5 | 0.1498871
4 | 0.1495705
4.5 | 0.1483383
5 | 0.1470947
5.5 | 0.1462746
6 | 0.1452866
6.5 | 0.1444092
7 | 0.1435699
7.5 | 0.1432266
8 | 0.1432533
8.5 | 0.1435852
9 | 0.1432877
9.5 | 0.1430283
10 | 0.1423302
10.5 | 0.1417236
11 | 0.1423111
11.5 | 0.1430054
12 | 0.1439667
12.5 | 0.144268
13 | 0.1446457
13.5 | 0.144474
14 | 0.1442223
14.5 | 0.1441383
15 | 0.1444283
15.5 | 0.144413
16 | 0.1442413