## SpecificSurfaceArea
名称 / Name | 数值 / Value
输入结构 / Input Structure | 20260914_140
电解液相体积分数 / Electrolyte Volume Fraction | 0.4175491
颗粒相体积分数 / Particle Volume Fraction | 0.5046387
CBD相体积分数 / CBD Volume Fraction | 0.07781219
固体体素数量 / Solid Voxel Count | 132288
总界面面积 (um^2) / Total Interfacial Area (um^2) | 39142.75
总固体体积 (um^3) / Total Solid Volume (um^3) | 16536
比表面积 (1/um) / Specific Surface Area (1/um) | 2.367123
总集群数量 / Total Cluster Count | 12
最大颗粒集群体积 (voxel) / Largest Particle Cluster Volume (voxel) | 132219
未知颗粒集群数量 / Unknown Particle Cluster Count | 11
未知颗粒集群总体积 (voxel) / Total Unknown Particle Cluster Volume (voxel) | 69
未知颗粒体积分数 / Unknown Particle Volume Fraction | 0.0005215893
归一化平均团簇体积 / Normalized Average Cluster Volume | 1
电子连接度 / Electronic Connectivity | 0.9996901
电解液相连通率 / Electrolyte Connectivity | 0.996373
是否贯通 / Percolating | 是 / Yes
曲折度τ / Tortuosity τ | 1.018195
等效当量颗粒粒径 (um) / Equivalent Particle Diameter (um) | 13.8065
瓶颈度 beta / Constrictivity (x) | 0.5
瓶颈半径 r_min (um) | 0.7071068
孔体半径 r_max (um) | 1
瓶颈度状态 / Constrictivity Status | ok
侵入入口 / Intrusion Inlet | low
球心邻域 / Center Connectivity | 26
算法版本 / Method | edt_critical_radii_closed_dilation_v2
半径采样 / Radius Sampling | All positive EDT values
Radius (um) | CPSD (total volume fraction) | MIP (total volume fraction)
0 | 0.4175491 | 0.4164085
0.5 | 0.4175491 | 0.4164085
0.7071068 | 0.3567009 | 0.3455009
0.8660254 | 0.2547684 | 0.1899414
1 | 0.2182121 | 0.1113205
1.118034 | 0.1929016 | 0.04613495
1.224745 | 0.1131592 | 0.01020813
1.414214 | 0.07955933 | 0.002891541
1.5 | 0.06053925 | 0.002346039
1.581139 | 0.02685928 | 0.0003356934
1.658312 | 0.01958466 | 0
1.732051 | 0.01266861 | 0
1.802776 | 0.01166534 | 0
1.870829 | 0.007369995 | 0
2 | 0.004802704 | 0
2.061553 | 0.002513885 | 0
2.5 | 0 | 0
弦长分布 / Chord Length
Status | ok
Method | periodic_voxel_runs_v1
Pore label | 0
Voxel size (um) | 0.5
Periodic axes | xyz
Sample count | 27068
Mean (um) | 2.021908
Population std (um) | 1.921558
Quantile method | inverse_empirical_cdf
Axis | x
Window-spanning lines | 0
Full pore line policy | one_period_censored
Quantile | Length (um)
0.05 | 0.5
0.1 | 0.5
0.15 | 0.5
0.2 | 0.5
0.25 | 0.5
0.3 | 1
0.35 | 1
0.4 | 1
0.45 | 1
0.5 | 1.5
0.55 | 1.5
0.6 | 2
0.65 | 2
0.7 | 2.5
0.75 | 2.5
0.8 | 3
0.85 | 3.5
0.9 | 4.5
0.95 | 6
Length (um) | Count | Probability mass | CDF
0.5 | 7721 | 0.2852446 | 0.2852446
1 | 4841 | 0.1788459 | 0.4640904
1.5 | 3505 | 0.1294887 | 0.5935791
2 | 2551 | 0.09424413 | 0.6878233
2.5 | 1918 | 0.07085858 | 0.7586818
3 | 1542 | 0.05696764 | 0.8156495
3.5 | 1165 | 0.04303975 | 0.8586892
4 | 864 | 0.03191961 | 0.8906088
4.5 | 644 | 0.02379193 | 0.9144008
5 | 504 | 0.01861977 | 0.9330205
5.5 | 380 | 0.01403872 | 0.9470593
6 | 352 | 0.01300429 | 0.9600635
6.5 | 253 | 0.00934683 | 0.9694104
7 | 172 | 0.006354367 | 0.9757647
7.5 | 138 | 0.005098271 | 0.980863
8 | 105 | 0.003879119 | 0.9847421
8.5 | 77 | 0.002844687 | 0.9875868
9 | 52 | 0.001921088 | 0.9895079
9.5 | 51 | 0.001884144 | 0.991392
10 | 56 | 0.002068864 | 0.9934609
10.5 | 39 | 0.001440816 | 0.9949017
11 | 30 | 0.00110832 | 0.99601
11.5 | 13 | 0.0004802719 | 0.9964903
12 | 20 | 0.0007388799 | 0.9972292
12.5 | 20 | 0.0007388799 | 0.9979681
13 | 14 | 0.0005172159 | 0.9984853
13.5 | 5 | 0.00018472 | 0.99867
14 | 11 | 0.0004063839 | 0.9990764
14.5 | 6 | 0.000221664 | 0.9992981
15 | 4 | 0.000147776 | 0.9994458
15.5 | 1 | 3.694399e-05 | 0.9994828
16 | 4 | 0.000147776 | 0.9996306
17 | 3 | 0.000110832 | 0.9997414
17.5 | 2 | 7.388799e-05 | 0.9998153
18.5 | 1 | 3.694399e-05 | 0.9998522
19 | 1 | 3.694399e-05 | 0.9998892
19.5 | 1 | 3.694399e-05 | 0.9999261
22.5 | 1 | 3.694399e-05 | 0.9999631
28.5 | 1 | 3.694399e-05 | 1
球接触分布 / Spherical Contact
Status | ok
Method | periodic_solid_to_pore_edt_v1
Pore label | 0
Voxel size (um) | 0.5
Periodic axes | xyz
Sample count | 152686
Mean (um) | 0.6734413
Population std (um) | 0.2469953
Quantile method | inverse_empirical_cdf
Distance direction | solid_to_pore
Distance convention | voxel_center_to_voxel_center
Quantile | Length (um)
0.05 | 0.5
0.1 | 0.5
0.15 | 0.5
0.2 | 0.5
0.25 | 0.5
0.3 | 0.5
0.35 | 0.5
0.4 | 0.5
0.45 | 0.5
0.5 | 0.5
0.55 | 0.7071068
0.6 | 0.7071068
0.65 | 0.7071068
0.7 | 0.7071068
0.75 | 0.7071068
0.8 | 0.8660254
0.85 | 0.8660254
0.9 | 1
0.95 | 1.118034
Length (um) | Count | Probability mass | CDF
0.5 | 81742 | 0.5353602 | 0.5353602
0.7071068 | 37638 | 0.2465059 | 0.7818661
0.8660254 | 12161 | 0.07964712 | 0.8615132
1 | 7392 | 0.04841308 | 0.9099263
1.118034 | 7859 | 0.05147165 | 0.9613979
1.224745 | 2136 | 0.01398949 | 0.9753874
1.414214 | 829 | 0.005429443 | 0.9808168
1.5 | 1213 | 0.007944409 | 0.9887612
1.581139 | 509 | 0.003333639 | 0.9920949
1.658312 | 344 | 0.00225299 | 0.9943479
1.732051 | 97 | 0.0006352907 | 0.9949832
1.802776 | 247 | 0.001617699 | 0.9966009
1.870829 | 265 | 0.001735588 | 0.9983365
2 | 27 | 0.0001768335 | 0.9985133
2.061553 | 124 | 0.0008121242 | 0.9993254
2.12132 | 41 | 0.0002685249 | 0.9995939
2.179449 | 21 | 0.0001375372 | 0.9997315
2.236068 | 12 | 7.859267e-05 | 0.9998101
2.291288 | 14 | 9.169145e-05 | 0.9999018
2.345208 | 8 | 5.239511e-05 | 0.9999542
2.44949 | 5 | 3.274694e-05 | 0.9999869
2.5 | 1 | 6.549389e-06 | 0.9999935
2.54951 | 1 | 6.549389e-06 | 1
两点相关函数 / Two-Point Correlation
Status | ok
Method | periodic_fft_radial_shells_v1
Pore label | 0
Porosity | 0.4175491
Voxel size (um) | 0.5
Periodic axes | xyz
Radial bins | bin_0_origin_only; bin_k: (k-1)*h < distance <= k*h
Normalization | joint_probability; C(0)=porosity
Radius upper edge (um) | Pore-pore probability | Displacement count | Mean distance (um)
0 | 0.4175491 | 1 | 0
0.5 | 0.3191884 | 6 | 0.5
1 | 0.2756518 | 26 | 0.8235956
1.5 | 0.2296435 | 90 | 1.313303
2 | 0.2046905 | 134 | 1.766191
2.5 | 0.1940763 | 258 | 2.253291
3 | 0.1902049 | 410 | 2.770151
3.5 | 0.1884268 | 494 | 3.265115
4 | 0.1868487 | 690 | 3.741377
4.5 | 0.1846125 | 962 | 4.254797
5 | 0.1824245 | 1098 | 4.759989
5.5 | 0.180748 | 1406 | 5.252971
6 | 0.1794557 | 1578 | 5.743306
6.5 | 0.1782967 | 2018 | 6.243088
7 | 0.1772584 | 2342 | 6.754523
7.5 | 0.1762943 | 2634 | 7.258808
8 | 0.1754091 | 2930 | 7.74816
8.5 | 0.1747001 | 3402 | 8.24276
9 | 0.1741912 | 3926 | 8.747226
9.5 | 0.1738245 | 4266 | 9.248753
10 | 0.1735413 | 4730 | 9.745648
10.5 | 0.1733986 | 5510 | 10.25421
11 | 0.1733332 | 5562 | 10.75425
11.5 | 0.1732784 | 6410 | 11.24499
12 | 0.1733412 | 6894 | 11.74507
12.5 | 0.1734021 | 7490 | 12.24414
13 | 0.1734605 | 8258 | 12.74442
13.5 | 0.1734678 | 8994 | 13.25285
14 | 0.1734697 | 9446 | 13.75428
14.5 | 0.1735202 | 9978 | 14.2483
15 | 0.1736332 | 11138 | 14.74781
15.5 | 0.1737829 | 11406 | 15.24523
16 | 0.1739163 | 12575 | 15.74338
16.5 | 0.1739716 | 12848 | 16.24802
17 | 0.1739296 | 12060 | 16.74981
17.5 | 0.1739804 | 11804 | 17.24779
18 | 0.1740372 | 11016 | 17.74665
18.5 | 0.1741594 | 10700 | 18.24765
19 | 0.1741573 | 9756 | 18.74616
19.5 | 0.1742084 | 9224 | 19.24436
20 | 0.1744143 | 8408 | 19.74275
20.5 | 0.1743573 | 7452 | 20.23495
21 | 0.1745081 | 7040 | 20.73669
21.5 | 0.1743328 | 5820 | 21.24199
22 | 0.174572 | 4880 | 21.7372
22.5 | 0.1745396 | 3936 | 22.23025
23 | 0.1744946 | 2999 | 22.73344
23.5 | 0.1746406 | 2180 | 23.23696
24 | 0.1749725 | 1620 | 23.72792
24.5 | 0.1755386 | 1208 | 24.21513
25 | 0.1763098 | 942 | 24.73838
25.5 | 0.1770093 | 584 | 25.28237
26 | 0.1775429 | 284 | 25.76662
26.5 | 0.1780803 | 192 | 26.16873
27 | 0.1791135 | 104 | 26.67748
27.5 | 0.1798687 | 24 | 27.213
28 | 0.1802597 | 1 | 27.71281
x displacement (um) | Pore-pore probability
0 | 0.4175491
0.5 | 0.3142929
1 | 0.2498741
1.5 | 0.2117233
2 | 0.1959839
2.5 | 0.1908646
3 | 0.1890793
3.5 | 0.1871796
4 | 0.1851959
4.5 | 0.182972
5 | 0.1812859
5.5 | 0.1791687
6 | 0.1776695
6.5 | 0.1768761
7 | 0.1763573
7.5 | 0.17578125
8 | 0.1755257
8.5 | 0.1747856
9 | 0.1740341
9.5 | 0.1729927
10 | 0.1726646
10.5 | 0.1725121
11 | 0.173069
11.5 | 0.1735916
12 | 0.1742439
12.5 | 0.1748466
13 | 0.1759872
13.5 | 0.1764526
14 | 0.175869
14.5 | 0.1760597
15 | 0.1765938
15.5 | 0.1774712
16 | 0.1777954
y displacement (um) | Pore-pore probability
0 | 0.4175491
0.5 | 0.3203964
1 | 0.2582588
1.5 | 0.2194824
2 | 0.1999893
2.5 | 0.1923561
3 | 0.1898804
3.5 | 0.1878471
4 | 0.186554
4.5 | 0.1842079
5 | 0.182373
5.5 | 0.1807556
6 | 0.1801186
6.5 | 0.1790199
7 | 0.1779404
7.5 | 0.1769409
8 | 0.1763573
8.5 | 0.1758537
9 | 0.1757507
9.5 | 0.1755562
10 | 0.1752548
10.5 | 0.1754112
11 | 0.1754189
11.5 | 0.1745911
12 | 0.1736908
12.5 | 0.1736031
13 | 0.1741676
13.5 | 0.1742744
14 | 0.1744537
14.5 | 0.1748962
15 | 0.175045
15.5 | 0.1753197
16 | 0.1759033
z displacement (um) | Pore-pore probability
0 | 0.4175491
0.5 | 0.322876
1 | 0.261261
1.5 | 0.221283
2 | 0.2005768
2.5 | 0.1915703
3 | 0.1886368
3.5 | 0.1872711
4 | 0.1862984
4.5 | 0.1840553
5 | 0.1826439
5.5 | 0.1813469
6 | 0.1808281
6.5 | 0.1805382
7 | 0.1806717
7.5 | 0.1798553
8 | 0.1784058
8.5 | 0.1763954
9 | 0.1752892
9.5 | 0.1746788
10 | 0.1743851
10.5 | 0.1750221
11 | 0.1752815
11.5 | 0.1751671
12 | 0.174881
12.5 | 0.1749115
13 | 0.1749802
13.5 | 0.1753922
14 | 0.1753426
14.5 | 0.1748085
15 | 0.1741524
15.5 | 0.1733513
16 | 0.1728363