## SpecificSurfaceArea
名称 / Name | 数值 / Value
输入结构 / Input Structure | 20260914_144
电解液相体积分数 / Electrolyte Volume Fraction | 0.2077217
颗粒相体积分数 / Particle Volume Fraction | 0.7067299
CBD相体积分数 / CBD Volume Fraction | 0.0855484
固体体素数量 / Solid Voxel Count | 185265
总界面面积 (um^2) / Total Interfacial Area (um^2) | 53987
总固体体积 (um^3) / Total Solid Volume (um^3) | 23158.125
比表面积 (1/um) / Specific Surface Area (1/um) | 2.331234
总集群数量 / Total Cluster Count | 1
最大颗粒集群体积 (voxel) / Largest Particle Cluster Volume (voxel) | 185265
未知颗粒集群数量 / Unknown Particle Cluster Count | 0
未知颗粒集群总体积 (voxel) / Total Unknown Particle Cluster Volume (voxel) | 0
未知颗粒体积分数 / Unknown Particle Volume Fraction | 0
归一化平均团簇体积 / Normalized Average Cluster Volume | 1
电子连接度 / Electronic Connectivity | 1
电解液相连通率 / Electrolyte Connectivity | 0.9794869
是否贯通 / Percolating | 是 / Yes
曲折度τ / Tortuosity τ | 1.105653
等效当量颗粒粒径 (um) / Equivalent Particle Diameter (um) | 35.36456
瓶颈度 beta / Constrictivity (x) | 1
瓶颈半径 r_min (um) | 0.5
孔体半径 r_max (um) | 0.5
瓶颈度状态 / Constrictivity Status | ok
侵入入口 / Intrusion Inlet | low
球心邻域 / Center Connectivity | 26
算法版本 / Method | edt_critical_radii_closed_dilation_v2
半径采样 / Radius Sampling | All positive EDT values
Radius (um) | CPSD (total volume fraction) | MIP (total volume fraction)
0 | 0.2077217 | 0.2041092
0.5 | 0.2077217 | 0.2041092
0.7071068 | 0.05150223 | 0.002124786
0.8660254 | 0.002212524 | 0
1 | 0.000415802 | 0
1.118034 | 0.0001983643 | 0
1.5 | 0 | 0
弦长分布 / Chord Length
Status | ok
Method | periodic_voxel_runs_v1
Pore label | 0
Voxel size (um) | 0.5
Periodic axes | xyz
Sample count | 29482
Mean (um) | 0.9234957
Population std (um) | 0.6283365
Quantile method | inverse_empirical_cdf
Axis | x
Window-spanning lines | 0
Full pore line policy | one_period_censored
Quantile | Length (um)
0.05 | 0.5
0.1 | 0.5
0.15 | 0.5
0.2 | 0.5
0.25 | 0.5
0.3 | 0.5
0.35 | 0.5
0.4 | 0.5
0.45 | 0.5
0.5 | 0.5
0.55 | 1
0.6 | 1
0.65 | 1
0.7 | 1
0.75 | 1
0.8 | 1.5
0.85 | 1.5
0.9 | 1.5
0.95 | 2
Length (um) | Count | Probability mass | CDF
0.5 | 16012 | 0.5431111 | 0.5431111
1 | 7325 | 0.2484567 | 0.7915677
1.5 | 3293 | 0.1116953 | 0.903263
2 | 1468 | 0.04979309 | 0.9530561
2.5 | 761 | 0.02581236 | 0.9788685
3 | 351 | 0.01190557 | 0.990774
3.5 | 143 | 0.004850417 | 0.9956244
4 | 76 | 0.002577844 | 0.9982023
4.5 | 28 | 0.000949732 | 0.999152
5 | 14 | 0.000474866 | 0.9996269
5.5 | 6 | 0.000203514 | 0.9998304
6 | 3 | 0.000101757 | 0.9999322
6.5 | 2 | 6.7838e-05 | 1
球接触分布 / Spherical Contact
Status | ok
Method | periodic_solid_to_pore_edt_v1
Pore label | 0
Voxel size (um) | 0.5
Periodic axes | xyz
Sample count | 207691
Mean (um) | 0.7721809
Population std (um) | 0.3993067
Quantile method | inverse_empirical_cdf
Distance direction | solid_to_pore
Distance convention | voxel_center_to_voxel_center
Quantile | Length (um)
0.05 | 0.5
0.1 | 0.5
0.15 | 0.5
0.2 | 0.5
0.25 | 0.5
0.3 | 0.5
0.35 | 0.5
0.4 | 0.5
0.45 | 0.5
0.5 | 0.7071068
0.55 | 0.7071068
0.6 | 0.7071068
0.65 | 0.7071068
0.7 | 0.7071068
0.75 | 0.8660254
0.8 | 1
0.85 | 1.118034
0.9 | 1.414214
0.95 | 1.658312
Length (um) | Count | Probability mass | CDF
0.5 | 100029 | 0.4816241 | 0.4816241
0.7071068 | 49662 | 0.2391148 | 0.720739
0.8660254 | 11379 | 0.05478812 | 0.7755271
1 | 7033 | 0.03386281 | 0.8093899
1.118034 | 12168 | 0.05858704 | 0.8679769
1.224745 | 5848 | 0.02815721 | 0.8961342
1.414214 | 2722 | 0.01310601 | 0.9092402
1.5 | 4924 | 0.0237083 | 0.9329485
1.581139 | 2850 | 0.01372231 | 0.9466708
1.658312 | 1930 | 0.009292651 | 0.9559634
1.732051 | 595 | 0.002864833 | 0.9588283
1.802776 | 1554 | 0.007482269 | 0.9663105
1.870829 | 2072 | 0.009976359 | 0.9762869
2 | 365 | 0.001757418 | 0.9780443
2.061553 | 1517 | 0.00730412 | 0.9853484
2.12132 | 748 | 0.003601504 | 0.9889499
2.179449 | 379 | 0.001824826 | 0.9907748
2.236068 | 322 | 0.00155038 | 0.9923251
2.291288 | 472 | 0.002272607 | 0.9945977
2.345208 | 178 | 0.0008570424 | 0.9954548
2.44949 | 159 | 0.0007655604 | 0.9962203
2.5 | 194 | 0.00093408 | 0.9971544
2.54951 | 271 | 0.001304823 | 0.9984592
2.598076 | 68 | 0.0003274095 | 0.9987867
2.692582 | 106 | 0.0005103736 | 0.999297
2.738613 | 41 | 0.0001974087 | 0.9994944
2.828427 | 11 | 5.29633e-05 | 0.9995474
2.872281 | 26 | 0.000125186 | 0.9996726
2.915476 | 22 | 0.0001059266 | 0.9997785
2.95804 | 14 | 6.740783e-05 | 0.9998459
3 | 7 | 3.370392e-05 | 0.9998796
3.041381 | 7 | 3.370392e-05 | 0.9999133
3.082207 | 7 | 3.370392e-05 | 0.999947
3.201562 | 9 | 4.333361e-05 | 0.9999904
3.24037 | 1 | 4.814845e-06 | 0.9999952
3.316625 | 1 | 4.814845e-06 | 1
两点相关函数 / Two-Point Correlation
Status | ok
Method | periodic_fft_radial_shells_v1
Pore label | 0
Porosity | 0.2077217
Voxel size (um) | 0.5
Periodic axes | xyz
Radial bins | bin_0_origin_only; bin_k: (k-1)*h < distance <= k*h
Normalization | joint_probability; C(0)=porosity
Radius upper edge (um) | Pore-pore probability | Displacement count | Mean distance (um)
0 | 0.2077217 | 1 | 0
0.5 | 0.1026815 | 6 | 0.5
1 | 0.07155257 | 26 | 0.8235956
1.5 | 0.05493986 | 90 | 1.313303
2 | 0.05315712 | 134 | 1.766191
2.5 | 0.05320409 | 258 | 2.253291
3 | 0.05238902 | 410 | 2.770151
3.5 | 0.05154448 | 494 | 3.265115
4 | 0.05083169 | 690 | 3.741377
4.5 | 0.05016748 | 962 | 4.254797
5 | 0.04946953 | 1098 | 4.759989
5.5 | 0.04883541 | 1406 | 5.252971
6 | 0.04828285 | 1578 | 5.743306
6.5 | 0.04774256 | 2018 | 6.243088
7 | 0.04715188 | 2342 | 6.754523
7.5 | 0.04668594 | 2634 | 7.258808
8 | 0.04625738 | 2930 | 7.74816
8.5 | 0.04586329 | 3402 | 8.24276
9 | 0.0454611 | 3926 | 8.747226
9.5 | 0.04505443 | 4266 | 9.248753
10 | 0.04470143 | 4730 | 9.745648
10.5 | 0.04441575 | 5510 | 10.25421
11 | 0.04420131 | 5562 | 10.75425
11.5 | 0.04396801 | 6410 | 11.24499
12 | 0.04372623 | 6894 | 11.74507
12.5 | 0.04353684 | 7490 | 12.24414
13 | 0.04339209 | 8258 | 12.74442
13.5 | 0.04324881 | 8994 | 13.25285
14 | 0.04313178 | 9446 | 13.75428
14.5 | 0.04304606 | 9978 | 14.2483
15 | 0.042947 | 11138 | 14.74781
15.5 | 0.0428643 | 11406 | 15.24523
16 | 0.04279042 | 12575 | 15.74338
16.5 | 0.04269508 | 12848 | 16.24802
17 | 0.04253196 | 12060 | 16.74981
17.5 | 0.04241836 | 11804 | 17.24779
18 | 0.04228116 | 11016 | 17.74665
18.5 | 0.04219605 | 10700 | 18.24765
19 | 0.04209605 | 9756 | 18.74616
19.5 | 0.041999 | 9224 | 19.24436
20 | 0.04191905 | 8408 | 19.74275
20.5 | 0.04179462 | 7452 | 20.23495
21 | 0.04175765 | 7040 | 20.73669
21.5 | 0.04164937 | 5820 | 21.24199
22 | 0.04158168 | 4880 | 21.7372
22.5 | 0.04144875 | 3936 | 22.23025
23 | 0.04125946 | 2999 | 22.73344
23.5 | 0.04113851 | 2180 | 23.23696
24 | 0.04104635 | 1620 | 23.72792
24.5 | 0.04095451 | 1208 | 24.21513
25 | 0.04085006 | 942 | 24.73838
25.5 | 0.04074679 | 584 | 25.28237
26 | 0.04071969 | 284 | 25.76662
26.5 | 0.04065998 | 192 | 26.16873
27 | 0.04067971 | 104 | 26.67748
27.5 | 0.04084555 | 24 | 27.213
28 | 0.0408783 | 1 | 27.71281
x displacement (um) | Pore-pore probability
0 | 0.2077217
0.5 | 0.09525681
1 | 0.05683517
1.5 | 0.05269623
2 | 0.05394363
2.5 | 0.05306244
3 | 0.05179596
3.5 | 0.05080795
4 | 0.05031967
4.5 | 0.04917526
5 | 0.0484848
5.5 | 0.04816437
6 | 0.04759216
6.5 | 0.04697037
7 | 0.0462532
7.5 | 0.04596329
8 | 0.04548645
8.5 | 0.04564285
9 | 0.04573059
9.5 | 0.04512787
10 | 0.04454803
10.5 | 0.04453659
11 | 0.04462051
11.5 | 0.04459
12 | 0.04409409
12.5 | 0.04362106
13 | 0.04336929
13.5 | 0.04307938
14 | 0.04354858
14.5 | 0.04414368
15 | 0.04367065
15.5 | 0.04299927
16 | 0.04303741
y displacement (um) | Pore-pore probability
0 | 0.2077217
0.5 | 0.09602356
1 | 0.05695343
1.5 | 0.05208969
2 | 0.05376816
2.5 | 0.05287552
3 | 0.0515976
3.5 | 0.05171204
4 | 0.05053711
4.5 | 0.05023193
5 | 0.04953003
5.5 | 0.04866028
6 | 0.04858017
6.5 | 0.04828644
7 | 0.04811096
7.5 | 0.04735184
8 | 0.04648972
8.5 | 0.04605484
9 | 0.0459671
9.5 | 0.04690552
10 | 0.04616928
10.5 | 0.04603577
11 | 0.04566574
11.5 | 0.04592896
12 | 0.0459938
12.5 | 0.04587555
13 | 0.04565811
13.5 | 0.04502487
14 | 0.04532242
14.5 | 0.04537582
15 | 0.04580688
15.5 | 0.04578018
16 | 0.04599762
z displacement (um) | Pore-pore probability
0 | 0.2077217
0.5 | 0.1167641
1 | 0.07261276
1.5 | 0.05664825
2 | 0.05371475
2.5 | 0.05245972
3 | 0.05227661
3.5 | 0.05161667
4 | 0.05154419
4.5 | 0.0511055
5 | 0.05070114
5.5 | 0.05032349
6 | 0.04982758
6.5 | 0.04889679
7 | 0.04825592
7.5 | 0.0478515625
8 | 0.04714203
8.5 | 0.04656982
9 | 0.04590988
9.5 | 0.04541779
10 | 0.04468155
10.5 | 0.04425049
11 | 0.04441071
11.5 | 0.04439545
12 | 0.04419327
12.5 | 0.04361725
13 | 0.04356766
13.5 | 0.04388428
14 | 0.04409027
14.5 | 0.04348373
15 | 0.04285049
15.5 | 0.04284286
16 | 0.04323578