## SpecificSurfaceArea
名称 / Name | 数值 / Value
输入结构 / Input Structure | 20260914_147
电解液相体积分数 / Electrolyte Volume Fraction | 0.3749275
颗粒相体积分数 / Particle Volume Fraction | 0.6024971
CBD相体积分数 / CBD Volume Fraction | 0.02257538
固体体素数量 / Solid Voxel Count | 157941
总界面面积 (um^2) / Total Interfacial Area (um^2) | 40431.75
总固体体积 (um^3) / Total Solid Volume (um^3) | 19742.625
比表面积 (1/um) / Specific Surface Area (1/um) | 2.047942
总集群数量 / Total Cluster Count | 8
最大颗粒集群体积 (voxel) / Largest Particle Cluster Volume (voxel) | 157863
未知颗粒集群数量 / Unknown Particle Cluster Count | 5
未知颗粒集群总体积 (voxel) / Total Unknown Particle Cluster Volume (voxel) | 14
未知颗粒体积分数 / Unknown Particle Volume Fraction | 8.864069e-05
归一化平均团簇体积 / Normalized Average Cluster Volume | 0.3334685
电子连接度 / Electronic Connectivity | 0.9999747
电解液相连通率 / Electrolyte Connectivity | 0.998545
是否贯通 / Percolating | 是 / Yes
曲折度τ / Tortuosity τ | 1.037919
等效当量颗粒粒径 (um) / Equivalent Particle Diameter (um) | 16.76636
瓶颈度 beta / Constrictivity (x) | 1
瓶颈半径 r_min (um) | 0.7071068
孔体半径 r_max (um) | 0.7071068
瓶颈度状态 / Constrictivity Status | ok
侵入入口 / Intrusion Inlet | low
球心邻域 / Center Connectivity | 26
算法版本 / Method | edt_critical_radii_closed_dilation_v2
半径采样 / Radius Sampling | All positive EDT values
Radius (um) | CPSD (total volume fraction) | MIP (total volume fraction)
0 | 0.3749275 | 0.3745461
0.5 | 0.3749275 | 0.3745461
0.7071068 | 0.3026237 | 0.2556877
0.8660254 | 0.1810226 | 0.06846619
1 | 0.1427498 | 0.01057434
1.118034 | 0.115593 | 0.0002822876
1.224745 | 0.04711151 | 0
1.414214 | 0.02685165 | 0
1.5 | 0.01522827 | 0
1.581139 | 0.003501892 | 0
1.658312 | 0.000869751 | 0
2 | 0 | 0
弦长分布 / Chord Length
Status | ok
Method | periodic_voxel_runs_v1
Pore label | 0
Voxel size (um) | 0.5
Periodic axes | xyz
Sample count | 27079
Mean (um) | 1.814783
Population std (um) | 1.612049
Quantile method | inverse_empirical_cdf
Axis | x
Window-spanning lines | 0
Full pore line policy | one_period_censored
Quantile | Length (um)
0.05 | 0.5
0.1 | 0.5
0.15 | 0.5
0.2 | 0.5
0.25 | 0.5
0.3 | 1
0.35 | 1
0.4 | 1
0.45 | 1
0.5 | 1.5
0.55 | 1.5
0.6 | 1.5
0.65 | 2
0.7 | 2
0.75 | 2.5
0.8 | 3
0.85 | 3
0.9 | 4
0.95 | 5
Length (um) | Count | Probability mass | CDF
0.5 | 7965 | 0.2941394 | 0.2941394
1 | 5372 | 0.1983825 | 0.4925219
1.5 | 3733 | 0.1378559 | 0.6303778
2 | 2597 | 0.09590458 | 0.7262824
2.5 | 1910 | 0.07053436 | 0.7968167
3 | 1507 | 0.05565198 | 0.8524687
3.5 | 1022 | 0.03774142 | 0.8902101
4 | 740 | 0.02732745 | 0.9175376
4.5 | 606 | 0.02237897 | 0.9399165
5 | 405 | 0.01495624 | 0.9548728
5.5 | 333 | 0.01229735 | 0.9671701
6 | 233 | 0.008604454 | 0.9757746
6.5 | 177 | 0.00653643 | 0.982311
7 | 124 | 0.004579194 | 0.9868902
7.5 | 95 | 0.003508254 | 0.9903985
8 | 71 | 0.002621958 | 0.9930204
8.5 | 45 | 0.001661804 | 0.9946822
9 | 36 | 0.001329443 | 0.9960117
9.5 | 27 | 0.0009970826 | 0.9970088
10 | 25 | 0.0009232246 | 0.997932
10.5 | 17 | 0.0006277928 | 0.9985598
11 | 10 | 0.0003692899 | 0.9989291
11.5 | 8 | 0.0002954319 | 0.9992245
12 | 3 | 0.000110787 | 0.9993353
12.5 | 7 | 0.0002585029 | 0.9995938
13 | 2 | 7.385797e-05 | 0.9996676
14 | 2 | 7.385797e-05 | 0.9997415
14.5 | 3 | 0.000110787 | 0.9998523
15 | 1 | 3.692899e-05 | 0.9998892
16.5 | 1 | 3.692899e-05 | 0.9999261
17 | 1 | 3.692899e-05 | 0.9999631
18 | 1 | 3.692899e-05 | 1
球接触分布 / Spherical Contact
Status | ok
Method | periodic_solid_to_pore_edt_v1
Pore label | 0
Voxel size (um) | 0.5
Periodic axes | xyz
Sample count | 163859
Mean (um) | 0.7037757
Population std (um) | 0.2871802
Quantile method | inverse_empirical_cdf
Distance direction | solid_to_pore
Distance convention | voxel_center_to_voxel_center
Quantile | Length (um)
0.05 | 0.5
0.1 | 0.5
0.15 | 0.5
0.2 | 0.5
0.25 | 0.5
0.3 | 0.5
0.35 | 0.5
0.4 | 0.5
0.45 | 0.5
0.5 | 0.5
0.55 | 0.7071068
0.6 | 0.7071068
0.65 | 0.7071068
0.7 | 0.7071068
0.75 | 0.8660254
0.8 | 0.8660254
0.85 | 1
0.9 | 1.118034
0.95 | 1.224745
Length (um) | Count | Probability mass | CDF
0.5 | 83472 | 0.5094136 | 0.5094136
0.7071068 | 37428 | 0.2284159 | 0.7378295
0.8660254 | 13107 | 0.0799895 | 0.817819
1 | 9693 | 0.05915452 | 0.8769735
1.118034 | 11218 | 0.0684613 | 0.9454348
1.224745 | 3266 | 0.01993177 | 0.9653666
1.414214 | 1663 | 0.01014897 | 0.9755155
1.5 | 1332 | 0.00812894 | 0.9836445
1.581139 | 596 | 0.003637274 | 0.9872817
1.658312 | 342 | 0.00208716 | 0.9893689
1.732051 | 75 | 0.0004577106 | 0.9898266
1.802776 | 243 | 0.001482982 | 0.9913096
1.870829 | 303 | 0.001849151 | 0.9931588
2 | 139 | 0.0008482903 | 0.994007
2.061553 | 272 | 0.001659964 | 0.995667
2.12132 | 131 | 0.0007994678 | 0.9964665
2.179449 | 55 | 0.0003356544 | 0.9968021
2.236068 | 75 | 0.0004577106 | 0.9972598
2.291288 | 87 | 0.0005309443 | 0.9977908
2.345208 | 46 | 0.0002807292 | 0.9980715
2.44949 | 34 | 0.0002074955 | 0.998279
2.5 | 78 | 0.000476019 | 0.998755
2.54951 | 73 | 0.000445505 | 0.9992005
2.598076 | 25 | 0.0001525702 | 0.9993531
2.692582 | 43 | 0.0002624207 | 0.9996155
2.738613 | 17 | 0.0001037477 | 0.9997193
2.828427 | 2 | 1.220562e-05 | 0.9997315
2.872281 | 15 | 9.154212e-05 | 0.999823
2.915476 | 10 | 6.102808e-05 | 0.999884
2.95804 | 6 | 3.661685e-05 | 0.9999207
3 | 7 | 4.271966e-05 | 0.9999634
3.041381 | 4 | 2.441123e-05 | 0.9999878
3.082207 | 2 | 1.220562e-05 | 1
两点相关函数 / Two-Point Correlation
Status | ok
Method | periodic_fft_radial_shells_v1
Pore label | 0
Porosity | 0.3749275
Voxel size (um) | 0.5
Periodic axes | xyz
Radial bins | bin_0_origin_only; bin_k: (k-1)*h < distance <= k*h
Normalization | joint_probability; C(0)=porosity
Radius upper edge (um) | Pore-pore probability | Displacement count | Mean distance (um)
0 | 0.3749275 | 1 | 0
0.5 | 0.2741597 | 6 | 0.5
1 | 0.2294884 | 26 | 0.8235956
1.5 | 0.1837712 | 90 | 1.313303
2 | 0.1606645 | 134 | 1.766191
2.5 | 0.1502925 | 258 | 2.253291
3 | 0.1476449 | 410 | 2.770151
3.5 | 0.1479719 | 494 | 3.265115
4 | 0.1478442 | 690 | 3.741377
4.5 | 0.1472041 | 962 | 4.254797
5 | 0.1465382 | 1098 | 4.759989
5.5 | 0.1459384 | 1406 | 5.252971
6 | 0.1453355 | 1578 | 5.743306
6.5 | 0.1447131 | 2018 | 6.243088
7 | 0.1441712 | 2342 | 6.754523
7.5 | 0.1438564 | 2634 | 7.258808
8 | 0.1435839 | 2930 | 7.74816
8.5 | 0.1433134 | 3402 | 8.24276
9 | 0.1430481 | 3926 | 8.747226
9.5 | 0.1427301 | 4266 | 9.248753
10 | 0.1423435 | 4730 | 9.745648
10.5 | 0.14198 | 5510 | 10.25421
11 | 0.1416569 | 5562 | 10.75425
11.5 | 0.141429 | 6410 | 11.24499
12 | 0.1412597 | 6894 | 11.74507
12.5 | 0.1411402 | 7490 | 12.24414
13 | 0.1410168 | 8258 | 12.74442
13.5 | 0.1408751 | 8994 | 13.25285
14 | 0.1406982 | 9446 | 13.75428
14.5 | 0.1405632 | 9978 | 14.2483
15 | 0.1404181 | 11138 | 14.74781
15.5 | 0.1403184 | 11406 | 15.24523
16 | 0.1402035 | 12575 | 15.74338
16.5 | 0.1400991 | 12848 | 16.24802
17 | 0.1399041 | 12060 | 16.74981
17.5 | 0.1397261 | 11804 | 17.24779
18 | 0.1396086 | 11016 | 17.74665
18.5 | 0.139457 | 10700 | 18.24765
19 | 0.1393061 | 9756 | 18.74616
19.5 | 0.1392136 | 9224 | 19.24436
20 | 0.1392293 | 8408 | 19.74275
20.5 | 0.1391784 | 7452 | 20.23495
21 | 0.1390688 | 7040 | 20.73669
21.5 | 0.1388828 | 5820 | 21.24199
22 | 0.13874 | 4880 | 21.7372
22.5 | 0.1385926 | 3936 | 22.23025
23 | 0.1386208 | 2999 | 22.73344
23.5 | 0.138637 | 2180 | 23.23696
24 | 0.1386178 | 1620 | 23.72792
24.5 | 0.1386968 | 1208 | 24.21513
25 | 0.1389047 | 942 | 24.73838
25.5 | 0.138821 | 584 | 25.28237
26 | 0.13856 | 284 | 25.76662
26.5 | 0.1383688 | 192 | 26.16873
27 | 0.1379538 | 104 | 26.67748
27.5 | 0.1374254 | 24 | 27.213
28 | 0.1370087 | 1 | 27.71281
x displacement (um) | Pore-pore probability
0 | 0.3749275
0.5 | 0.2716293
1 | 0.2087097
1.5 | 0.1695251
2 | 0.1563034
2.5 | 0.1483536
3 | 0.1493454
3.5 | 0.1490288
4 | 0.1487656
4.5 | 0.1481628
5 | 0.1480522
5.5 | 0.1476059
6 | 0.1464043
6.5 | 0.1463203
7 | 0.1467705
7.5 | 0.1474342
8 | 0.1475296
8.5 | 0.1471443
9 | 0.1470299
9.5 | 0.1472359
10 | 0.1481209
10.5 | 0.1474113
11 | 0.146534
11.5 | 0.1461105
12 | 0.1459808
12.5 | 0.1455879
13 | 0.1456413
13.5 | 0.1450577
14 | 0.1437302
14.5 | 0.1433487
15 | 0.1429939
15.5 | 0.14328
16 | 0.1437912
y displacement (um) | Pore-pore probability
0 | 0.3749275
0.5 | 0.2706184
1 | 0.2067413
1.5 | 0.167263
2 | 0.1537285
2.5 | 0.1463356
3 | 0.1473694
3.5 | 0.1468391
4 | 0.1455612
4.5 | 0.1451759
5 | 0.1443481
5.5 | 0.1440201
6 | 0.1424294
6.5 | 0.1406097
7 | 0.1392517
7.5 | 0.139576
8 | 0.1407013
8.5 | 0.1423798
9 | 0.142578125
9.5 | 0.1416664
10 | 0.1397247
10.5 | 0.1387558
11 | 0.1390839
11.5 | 0.1399155
12 | 0.1401482
12.5 | 0.1401901
13 | 0.1398659
13.5 | 0.1396217
14 | 0.139534
14.5 | 0.1399727
15 | 0.1401138
15.5 | 0.1406326
16 | 0.1403046
z displacement (um) | Pore-pore probability
0 | 0.3749275
0.5 | 0.2802315
1 | 0.217083
1.5 | 0.1774788
2 | 0.1585617
2.5 | 0.1484833
3 | 0.1463509
3.5 | 0.1453629
4 | 0.1460762
4.5 | 0.1464882
5 | 0.1465721
5.5 | 0.1461182
6 | 0.1456413
6.5 | 0.1455193
7 | 0.1454163
7.5 | 0.144783
8 | 0.1435738
8.5 | 0.1424026
9 | 0.1416015625
9.5 | 0.1404305
10 | 0.1398506
10.5 | 0.139225
11 | 0.1392517
11.5 | 0.1395149
12 | 0.1403809
12.5 | 0.1400261
13 | 0.1399536
13.5 | 0.1400757
14 | 0.1400795
14.5 | 0.1399117
15 | 0.1392212
15.5 | 0.1384354
16 | 0.1381912