## SpecificSurfaceArea
名称 / Name | 数值 / Value
输入结构 / Input Structure | 20260914_149
电解液相体积分数 / Electrolyte Volume Fraction | 0.3209114
颗粒相体积分数 / Particle Volume Fraction | 0.6107178
CBD相体积分数 / CBD Volume Fraction | 0.06837082
固体体素数量 / Solid Voxel Count | 160096
总界面面积 (um^2) / Total Interfacial Area (um^2) | 59282.75
总固体体积 (um^3) / Total Solid Volume (um^3) | 20012
比表面积 (1/um) / Specific Surface Area (1/um) | 2.96236
总集群数量 / Total Cluster Count | 7
最大颗粒集群体积 (voxel) / Largest Particle Cluster Volume (voxel) | 160086
未知颗粒集群数量 / Unknown Particle Cluster Count | 5
未知颗粒集群总体积 (voxel) / Total Unknown Particle Cluster Volume (voxel) | 9
未知颗粒体积分数 / Unknown Particle Volume Fraction | 5.621627e-05
归一化平均团簇体积 / Normalized Average Cluster Volume | 0.5000031
电子连接度 / Electronic Connectivity | 0.9999813
电解液相连通率 / Electrolyte Connectivity | 0.9926657
是否贯通 / Percolating | 是 / Yes
曲折度τ / Tortuosity τ | 1.064218
等效当量颗粒粒径 (um) / Equivalent Particle Diameter (um) | 17.60886
瓶颈度 beta / Constrictivity (x) | 0.5
瓶颈半径 r_min (um) | 0.5
孔体半径 r_max (um) | 0.7071068
瓶颈度状态 / Constrictivity Status | ok
侵入入口 / Intrusion Inlet | low
球心邻域 / Center Connectivity | 26
算法版本 / Method | edt_critical_radii_closed_dilation_v2
半径采样 / Radius Sampling | All positive EDT values
Radius (um) | CPSD (total volume fraction) | MIP (total volume fraction)
0 | 0.3209114 | 0.3191986
0.5 | 0.3209114 | 0.3191986
0.7071068 | 0.1661606 | 0.01003647
0.8660254 | 0.0435791 | 0.0003509521
1 | 0.02048492 | 7.247925e-05
1.118034 | 0.009799957 | 0
1.224745 | 0.001235962 | 0
1.5 | 0 | 0
弦长分布 / Chord Length
Status | ok
Method | periodic_voxel_runs_v1
Pore label | 0
Voxel size (um) | 0.5
Periodic axes | xyz
Sample count | 35925
Mean (um) | 1.170842
Population std (um) | 0.942283
Quantile method | inverse_empirical_cdf
Axis | x
Window-spanning lines | 0
Full pore line policy | one_period_censored
Quantile | Length (um)
0.05 | 0.5
0.1 | 0.5
0.15 | 0.5
0.2 | 0.5
0.25 | 0.5
0.3 | 0.5
0.35 | 0.5
0.4 | 0.5
0.45 | 0.5
0.5 | 1
0.55 | 1
0.6 | 1
0.65 | 1
0.7 | 1.5
0.75 | 1.5
0.8 | 1.5
0.85 | 2
0.9 | 2.5
0.95 | 3
Length (um) | Count | Probability mass | CDF
0.5 | 16245 | 0.4521921 | 0.4521921
1 | 8257 | 0.2298399 | 0.682032
1.5 | 4690 | 0.1305498 | 0.8125818
2 | 2683 | 0.07468337 | 0.8872651
2.5 | 1600 | 0.04453723 | 0.9318024
3 | 938 | 0.02610995 | 0.9579123
3.5 | 571 | 0.01589422 | 0.9738065
4 | 371 | 0.01032707 | 0.9841336
4.5 | 226 | 0.006290884 | 0.9904245
5 | 157 | 0.004370216 | 0.9947947
5.5 | 74 | 0.002059847 | 0.9968546
6 | 40 | 0.001113431 | 0.997968
6.5 | 20 | 0.0005567154 | 0.9985247
7 | 20 | 0.0005567154 | 0.9990814
7.5 | 14 | 0.0003897008 | 0.9994711
8 | 7 | 0.0001948504 | 0.999666
8.5 | 8 | 0.0002226862 | 0.9998887
9 | 2 | 5.567154e-05 | 0.9999443
9.5 | 1 | 2.783577e-05 | 0.9999722
10 | 1 | 2.783577e-05 | 1
球接触分布 / Spherical Contact
Status | ok
Method | periodic_solid_to_pore_edt_v1
Pore label | 0
Voxel size (um) | 0.5
Periodic axes | xyz
Sample count | 178019
Mean (um) | 0.7089219
Population std (um) | 0.3814919
Quantile method | inverse_empirical_cdf
Distance direction | solid_to_pore
Distance convention | voxel_center_to_voxel_center
Quantile | Length (um)
0.05 | 0.5
0.1 | 0.5
0.15 | 0.5
0.2 | 0.5
0.25 | 0.5
0.3 | 0.5
0.35 | 0.5
0.4 | 0.5
0.45 | 0.5
0.5 | 0.5
0.55 | 0.5
0.6 | 0.7071068
0.65 | 0.7071068
0.7 | 0.7071068
0.75 | 0.7071068
0.8 | 0.7071068
0.85 | 1
0.9 | 1.224745
0.95 | 1.581139
Length (um) | Count | Probability mass | CDF
0.5 | 106151 | 0.5962903 | 0.5962903
0.7071068 | 37281 | 0.2094215 | 0.8057117
0.8660254 | 6597 | 0.03705784 | 0.8427696
1 | 3924 | 0.02204259 | 0.8648122
1.118034 | 6245 | 0.03508053 | 0.8998927
1.224745 | 3236 | 0.01817783 | 0.9180705
1.414214 | 1421 | 0.007982294 | 0.9260528
1.5 | 3080 | 0.01730152 | 0.9433544
1.581139 | 1850 | 0.01039215 | 0.9537465
1.658312 | 1195 | 0.006712767 | 0.9604593
1.732051 | 348 | 0.001954848 | 0.9624141
1.802776 | 998 | 0.005606143 | 0.9680203
1.870829 | 1416 | 0.007954207 | 0.9759745
2 | 386 | 0.002168308 | 0.9781428
2.061553 | 1137 | 0.006386959 | 0.9845297
2.12132 | 555 | 0.003117645 | 0.9876474
2.179449 | 303 | 0.001702066 | 0.9893495
2.236068 | 290 | 0.00162904 | 0.9909785
2.291288 | 427 | 0.00239862 | 0.9933771
2.345208 | 177 | 0.0009942759 | 0.9943714
2.44949 | 143 | 0.000803285 | 0.9951747
2.5 | 213 | 0.001196501 | 0.9963712
2.54951 | 290 | 0.00162904 | 0.9980002
2.598076 | 80 | 0.0004493902 | 0.9984496
2.692582 | 127 | 0.000713407 | 0.999163
2.738613 | 53 | 0.000297721 | 0.9994607
2.828427 | 9 | 5.05564e-05 | 0.9995113
2.872281 | 33 | 0.0001853735 | 0.9996967
2.915476 | 19 | 0.0001067302 | 0.9998034
2.95804 | 9 | 5.05564e-05 | 0.9998539
3 | 7 | 3.932165e-05 | 0.9998933
3.041381 | 7 | 3.932165e-05 | 0.9999326
3.082207 | 10 | 5.617378e-05 | 0.9999888
3.162278 | 1 | 5.617378e-06 | 0.9999944
3.201562 | 1 | 5.617378e-06 | 1
两点相关函数 / Two-Point Correlation
Status | ok
Method | periodic_fft_radial_shells_v1
Pore label | 0
Porosity | 0.3209114
Voxel size (um) | 0.5
Periodic axes | xyz
Radial bins | bin_0_origin_only; bin_k: (k-1)*h < distance <= k*h
Normalization | joint_probability; C(0)=porosity
Radius upper edge (um) | Pore-pore probability | Displacement count | Mean distance (um)
0 | 0.3209114 | 1 | 0
0.5 | 0.1903038 | 6 | 0.5
1 | 0.1524975 | 26 | 0.8235956
1.5 | 0.1286307 | 90 | 1.313303
2 | 0.1228494 | 134 | 1.766191
2.5 | 0.1211671 | 258 | 2.253291
3 | 0.1194027 | 410 | 2.770151
3.5 | 0.1180599 | 494 | 3.265115
4 | 0.1169763 | 690 | 3.741377
4.5 | 0.1158921 | 962 | 4.254797
5 | 0.1149706 | 1098 | 4.759989
5.5 | 0.1140878 | 1406 | 5.252971
6 | 0.1132151 | 1578 | 5.743306
6.5 | 0.1124886 | 2018 | 6.243088
7 | 0.1117769 | 2342 | 6.754523
7.5 | 0.1110533 | 2634 | 7.258808
8 | 0.1103901 | 2930 | 7.74816
8.5 | 0.1096748 | 3402 | 8.24276
9 | 0.1090074 | 3926 | 8.747226
9.5 | 0.1083705 | 4266 | 9.248753
10 | 0.1077786 | 4730 | 9.745648
10.5 | 0.1071682 | 5510 | 10.25421
11 | 0.1066143 | 5562 | 10.75425
11.5 | 0.1060775 | 6410 | 11.24499
12 | 0.1055728 | 6894 | 11.74507
12.5 | 0.1051003 | 7490 | 12.24414
13 | 0.1046545 | 8258 | 12.74442
13.5 | 0.104186 | 8994 | 13.25285
14 | 0.1037125 | 9446 | 13.75428
14.5 | 0.1033132 | 9978 | 14.2483
15 | 0.1029958 | 11138 | 14.74781
15.5 | 0.1027123 | 11406 | 15.24523
16 | 0.1024213 | 12575 | 15.74338
16.5 | 0.1020478 | 12848 | 16.24802
17 | 0.1015305 | 12060 | 16.74981
17.5 | 0.1010718 | 11804 | 17.24779
18 | 0.1006518 | 11016 | 17.74665
18.5 | 0.1002477 | 10700 | 18.24765
19 | 0.09987915 | 9756 | 18.74616
19.5 | 0.09955802 | 9224 | 19.24436
20 | 0.09925679 | 8408 | 19.74275
20.5 | 0.09893957 | 7452 | 20.23495
21 | 0.0987795 | 7040 | 20.73669
21.5 | 0.09854297 | 5820 | 21.24199
22 | 0.09835079 | 4880 | 21.7372
22.5 | 0.09798401 | 3936 | 22.23025
23 | 0.09753874 | 2999 | 22.73344
23.5 | 0.09722927 | 2180 | 23.23696
24 | 0.09694633 | 1620 | 23.72792
24.5 | 0.09656664 | 1208 | 24.21513
25 | 0.09630522 | 942 | 24.73838
25.5 | 0.09609271 | 584 | 25.28237
26 | 0.09604159 | 284 | 25.76662
26.5 | 0.09604176 | 192 | 26.16873
27 | 0.09609846 | 104 | 26.67748
27.5 | 0.09607347 | 24 | 27.213
28 | 0.09624481 | 1 | 27.71281
x displacement (um) | Pore-pore probability
0 | 0.3209114
0.5 | 0.1838684
1 | 0.1374817
1.5 | 0.1242828
2 | 0.1239738
2.5 | 0.1209373
3 | 0.1200676
3.5 | 0.118206
4 | 0.1160011
4.5 | 0.1154938
5 | 0.1151581
5.5 | 0.1150055
6 | 0.1149139
6.5 | 0.1143112
7 | 0.1130562
7.5 | 0.1123581
8 | 0.110878
8.5 | 0.1099548
9 | 0.1103249
9.5 | 0.1098595
10 | 0.109478
10.5 | 0.1083832
11 | 0.1080322
11.5 | 0.1079979
12 | 0.1080437
12.5 | 0.1078873
13 | 0.1085548
13.5 | 0.1082649
14 | 0.1077843
14.5 | 0.10783
15 | 0.1082039
15.5 | 0.1084213
16 | 0.1087646
y displacement (um) | Pore-pore probability
0 | 0.3209114
0.5 | 0.1838341
1 | 0.1371078
1.5 | 0.1235085
2 | 0.1229248
2.5 | 0.1201134
3 | 0.1183014
3.5 | 0.1168671
4 | 0.1155319
4.5 | 0.1152077
5 | 0.1154709
5.5 | 0.1145782
6 | 0.1128731
6.5 | 0.1113319
7 | 0.1100502
7.5 | 0.1100578
8 | 0.1096611
8.5 | 0.1092072
9 | 0.1078186
9.5 | 0.1076546
10 | 0.1079597
10.5 | 0.1070557
11 | 0.1071854
11.5 | 0.1063805
12 | 0.1055679
12.5 | 0.1047478
13 | 0.1041107
13.5 | 0.1037521
14 | 0.1038132
14.5 | 0.1043434
15 | 0.1038742
15.5 | 0.1031761
16 | 0.102829
z displacement (um) | Pore-pore probability
0 | 0.3209114
0.5 | 0.2032089
1 | 0.1482086
1.5 | 0.1239471
2 | 0.1233368
2.5 | 0.1201935
3 | 0.1188393
3.5 | 0.1178894
4 | 0.1174583
4.5 | 0.1162796
5 | 0.115242
5.5 | 0.1141319
6 | 0.1132355
6.5 | 0.1129265
7 | 0.1124763
7.5 | 0.11203
8 | 0.1122169
8.5 | 0.1114426
9 | 0.1102638
9.5 | 0.1096535
10 | 0.1078148
10.5 | 0.1065598
11 | 0.1065407
11.5 | 0.1065216
12 | 0.106514
12.5 | 0.1061172
13 | 0.106472
13.5 | 0.1063995
14 | 0.1052589
14.5 | 0.1050148
15 | 0.1041374
15.5 | 0.1030273
16 | 0.1019363