## SpecificSurfaceArea
名称 / Name | 数值 / Value
输入结构 / Input Structure | 20260914_15
电解液相体积分数 / Electrolyte Volume Fraction | 0.2109756
颗粒相体积分数 / Particle Volume Fraction | 0.7057533
CBD相体积分数 / CBD Volume Fraction | 0.08327103
固体体素数量 / Solid Voxel Count | 185009
总界面面积 (um^2) / Total Interfacial Area (um^2) | 56699
总固体体积 (um^3) / Total Solid Volume (um^3) | 23126.125
比表面积 (1/um) / Specific Surface Area (1/um) | 2.451729
总集群数量 / Total Cluster Count | 1
最大颗粒集群体积 (voxel) / Largest Particle Cluster Volume (voxel) | 185009
未知颗粒集群数量 / Unknown Particle Cluster Count | 0
未知颗粒集群总体积 (voxel) / Total Unknown Particle Cluster Volume (voxel) | 0
未知颗粒体积分数 / Unknown Particle Volume Fraction | 0
归一化平均团簇体积 / Normalized Average Cluster Volume | 1
电子连接度 / Electronic Connectivity | 1
电解液相连通率 / Electrolyte Connectivity | 0.9784291
是否贯通 / Percolating | 是 / Yes
曲折度τ / Tortuosity τ | 1.128892
等效当量颗粒粒径 (um) / Equivalent Particle Diameter (um) | 35.34826
瓶颈度 beta / Constrictivity (x) | 1
瓶颈半径 r_min (um) | 0.5
孔体半径 r_max (um) | 0.5
瓶颈度状态 / Constrictivity Status | ok
侵入入口 / Intrusion Inlet | low
球心邻域 / Center Connectivity | 26
算法版本 / Method | edt_critical_radii_closed_dilation_v2
半径采样 / Radius Sampling | All positive EDT values
Radius (um) | CPSD (total volume fraction) | MIP (total volume fraction)
0 | 0.2109756 | 0.2073555
0.5 | 0.2109756 | 0.2073555
0.7071068 | 0.04349518 | 0.0009155273
0.8660254 | 0.0008087158 | 0
1 | 0.0001106262 | 0
1.5 | 0 | 0
弦长分布 / Chord Length
Status | ok
Method | periodic_voxel_runs_v1
Pore label | 0
Voxel size (um) | 0.5
Periodic axes | xyz
Sample count | 29038
Mean (um) | 0.9523039
Population std (um) | 0.6603648
Quantile method | inverse_empirical_cdf
Axis | x
Window-spanning lines | 0
Full pore line policy | one_period_censored
Quantile | Length (um)
0.05 | 0.5
0.1 | 0.5
0.15 | 0.5
0.2 | 0.5
0.25 | 0.5
0.3 | 0.5
0.35 | 0.5
0.4 | 0.5
0.45 | 0.5
0.5 | 0.5
0.55 | 1
0.6 | 1
0.65 | 1
0.7 | 1
0.75 | 1
0.8 | 1.5
0.85 | 1.5
0.9 | 2
0.95 | 2.5
Length (um) | Count | Probability mass | CDF
0.5 | 15167 | 0.5223156 | 0.5223156
1 | 7373 | 0.2539087 | 0.7762243
1.5 | 3480 | 0.119843 | 0.8960672
2 | 1553 | 0.05348164 | 0.9495489
2.5 | 770 | 0.02651698 | 0.9760658
3 | 340 | 0.0117088 | 0.9877746
3.5 | 179 | 0.006164336 | 0.993939
4 | 83 | 0.002858324 | 0.9967973
4.5 | 47 | 0.001618569 | 0.9984159
5 | 23 | 0.0007920656 | 0.9992079
5.5 | 10 | 0.0003443763 | 0.9995523
6 | 5 | 0.0001721882 | 0.9997245
6.5 | 5 | 0.0001721882 | 0.9998967
7.5 | 2 | 6.887527e-05 | 0.9999656
8 | 1 | 3.443763e-05 | 1
球接触分布 / Spherical Contact
Status | ok
Method | periodic_solid_to_pore_edt_v1
Pore label | 0
Voxel size (um) | 0.5
Periodic axes | xyz
Sample count | 206838
Mean (um) | 0.7738435
Population std (um) | 0.4050109
Quantile method | inverse_empirical_cdf
Distance direction | solid_to_pore
Distance convention | voxel_center_to_voxel_center
Quantile | Length (um)
0.05 | 0.5
0.1 | 0.5
0.15 | 0.5
0.2 | 0.5
0.25 | 0.5
0.3 | 0.5
0.35 | 0.5
0.4 | 0.5
0.45 | 0.5
0.5 | 0.7071068
0.55 | 0.7071068
0.6 | 0.7071068
0.65 | 0.7071068
0.7 | 0.7071068
0.75 | 0.8660254
0.8 | 1
0.85 | 1.118034
0.9 | 1.414214
0.95 | 1.658312
Length (um) | Count | Probability mass | CDF
0.5 | 102351 | 0.4948365 | 0.4948365
0.7071068 | 47555 | 0.2299142 | 0.7247508
0.8660254 | 9979 | 0.04824549 | 0.7729963
1 | 5733 | 0.02771734 | 0.8007136
1.118034 | 11642 | 0.0562856 | 0.8569992
1.224745 | 6392 | 0.03090341 | 0.8879026
1.414214 | 2835 | 0.01370638 | 0.901609
1.5 | 5363 | 0.0259285 | 0.9275375
1.581139 | 3201 | 0.01547588 | 0.9430134
1.658312 | 2190 | 0.010588 | 0.9536014
1.732051 | 663 | 0.003205407 | 0.9568068
1.802776 | 1819 | 0.008794322 | 0.9656011
1.870829 | 2367 | 0.01144374 | 0.9770448
2 | 361 | 0.001745327 | 0.9787902
2.061553 | 1576 | 0.00761949 | 0.9864097
2.12132 | 791 | 0.003824249 | 0.9902339
2.179449 | 402 | 0.00194355 | 0.9921775
2.236068 | 320 | 0.001547104 | 0.9937246
2.291288 | 425 | 0.002054748 | 0.9957793
2.345208 | 172 | 0.0008315687 | 0.9966109
2.44949 | 130 | 0.0006285112 | 0.9972394
2.5 | 142 | 0.0006865276 | 0.9979259
2.54951 | 183 | 0.0008847504 | 0.9988107
2.598076 | 59 | 0.0002852474 | 0.9990959
2.692582 | 85 | 0.0004109496 | 0.9995069
2.738613 | 30 | 0.000145041 | 0.9996519
2.872281 | 19 | 9.185933e-05 | 0.9997438
2.915476 | 13 | 6.285112e-05 | 0.9998066
2.95804 | 11 | 5.318172e-05 | 0.9998598
3 | 7 | 3.384291e-05 | 0.9998936
3.041381 | 9 | 4.351231e-05 | 0.9999371
3.082207 | 10 | 4.834702e-05 | 0.9999855
3.162278 | 1 | 4.834702e-06 | 0.9999903
3.201562 | 2 | 9.669403e-06 | 1
两点相关函数 / Two-Point Correlation
Status | ok
Method | periodic_fft_radial_shells_v1
Pore label | 0
Porosity | 0.2109756
Voxel size (um) | 0.5
Periodic axes | xyz
Radial bins | bin_0_origin_only; bin_k: (k-1)*h < distance <= k*h
Normalization | joint_probability; C(0)=porosity
Radius upper edge (um) | Pore-pore probability | Displacement count | Mean distance (um)
0 | 0.2109756 | 1 | 0
0.5 | 0.1012828 | 6 | 0.5
1 | 0.07063411 | 26 | 0.8235956
1.5 | 0.05551639 | 90 | 1.313303
2 | 0.05546245 | 134 | 1.766191
2.5 | 0.05620959 | 258 | 2.253291
3 | 0.05538699 | 410 | 2.770151
3.5 | 0.05470682 | 494 | 3.265115
4 | 0.05410301 | 690 | 3.741377
4.5 | 0.05346719 | 962 | 4.254797
5 | 0.05276094 | 1098 | 4.759989
5.5 | 0.05219589 | 1406 | 5.252971
6 | 0.05165681 | 1578 | 5.743306
6.5 | 0.05114164 | 2018 | 6.243088
7 | 0.05059376 | 2342 | 6.754523
7.5 | 0.05009712 | 2634 | 7.258808
8 | 0.04964652 | 2930 | 7.74816
8.5 | 0.04916577 | 3402 | 8.24276
9 | 0.0487028 | 3926 | 8.747226
9.5 | 0.04825449 | 4266 | 9.248753
10 | 0.04783234 | 4730 | 9.745648
10.5 | 0.04739942 | 5510 | 10.25421
11 | 0.04701046 | 5562 | 10.75425
11.5 | 0.04663588 | 6410 | 11.24499
12 | 0.04626114 | 6894 | 11.74507
12.5 | 0.04593958 | 7490 | 12.24414
13 | 0.04565695 | 8258 | 12.74442
13.5 | 0.04536436 | 8994 | 13.25285
14 | 0.04509555 | 9446 | 13.75428
14.5 | 0.04485643 | 9978 | 14.2483
15 | 0.0446095 | 11138 | 14.74781
15.5 | 0.04440072 | 11406 | 15.24523
16 | 0.04418623 | 12575 | 15.74338
16.5 | 0.04391601 | 12848 | 16.24802
17 | 0.0435294 | 12060 | 16.74981
17.5 | 0.04320287 | 11804 | 17.24779
18 | 0.04287614 | 11016 | 17.74665
18.5 | 0.04261379 | 10700 | 18.24765
19 | 0.04237002 | 9756 | 18.74616
19.5 | 0.04213716 | 9224 | 19.24436
20 | 0.04192038 | 8408 | 19.74275
20.5 | 0.04171051 | 7452 | 20.23495
21 | 0.04154065 | 7040 | 20.73669
21.5 | 0.04128091 | 5820 | 21.24199
22 | 0.04110746 | 4880 | 21.7372
22.5 | 0.04086472 | 3936 | 22.23025
23 | 0.04061918 | 2999 | 22.73344
23.5 | 0.04041692 | 2180 | 23.23696
24 | 0.04022143 | 1620 | 23.72792
24.5 | 0.04011845 | 1208 | 24.21513
25 | 0.04003153 | 942 | 24.73838
25.5 | 0.03993642 | 584 | 25.28237
26 | 0.03971422 | 284 | 25.76662
26.5 | 0.03960979 | 192 | 26.16873
27 | 0.03948439 | 104 | 26.67748
27.5 | 0.03964933 | 24 | 27.213
28 | 0.04075623 | 1 | 27.71281
x displacement (um) | Pore-pore probability
0 | 0.2109756
0.5 | 0.1002045
1 | 0.05867767
1.5 | 0.0539856
2 | 0.05700684
2.5 | 0.05632019
3 | 0.05570984
3.5 | 0.05514145
4 | 0.05447388
4.5 | 0.05320358
5 | 0.05244064
5.5 | 0.05243683
6 | 0.05169678
6.5 | 0.05078888
7 | 0.05041122
7.5 | 0.05033112
8 | 0.04930115
8.5 | 0.04839325
9 | 0.04801941
9.5 | 0.04764175
10 | 0.04764938
10.5 | 0.04728699
11 | 0.04670334
11.5 | 0.04658508
12 | 0.04649353
12.5 | 0.04653168
13 | 0.04592133
13.5 | 0.04536438
14 | 0.0454216
14.5 | 0.04564667
15 | 0.04553223
15.5 | 0.04507446
16 | 0.04558563
y displacement (um) | Pore-pore probability
0 | 0.2109756
0.5 | 0.09823608
1 | 0.05794525
1.5 | 0.05386734
2 | 0.05714798
2.5 | 0.05667496
3 | 0.05609894
3.5 | 0.05598831
4 | 0.05505753
4.5 | 0.05474091
5 | 0.05418015
5.5 | 0.05414963
6 | 0.05459213
6.5 | 0.05369568
7 | 0.05348587
7.5 | 0.05283356
8 | 0.0529747
8.5 | 0.05228806
9 | 0.0519104
9.5 | 0.05210876
10 | 0.05186081
10.5 | 0.05131912
11 | 0.05184174
11.5 | 0.05209732
12 | 0.05111313
12.5 | 0.05079269
13 | 0.05163193
13.5 | 0.05186462
14 | 0.05134583
14.5 | 0.05098724
15 | 0.05121613
15.5 | 0.05151749
16 | 0.05185699
z displacement (um) | Pore-pore probability
0 | 0.2109756
0.5 | 0.1054077
1 | 0.06187439
1.5 | 0.05356979
2 | 0.05682373
2.5 | 0.05617523
3 | 0.05527496
3.5 | 0.05412674
4 | 0.05298233
4.5 | 0.05300903
5 | 0.05303574
5.5 | 0.05241394
6 | 0.05168533
6.5 | 0.05100632
7 | 0.04968262
7.5 | 0.04919052
8 | 0.04929352
8.5 | 0.04859924
9 | 0.04801559
9.5 | 0.04787827
10 | 0.04654312
10.5 | 0.04625702
11 | 0.04607391
11.5 | 0.04567719
12 | 0.04552078
12.5 | 0.04516602
13 | 0.04491043
13.5 | 0.04439545
14 | 0.04388428
14.5 | 0.04434204
15 | 0.04440308
15.5 | 0.04533386
16 | 0.0455246