## SpecificSurfaceArea
名称 / Name | 数值 / Value
输入结构 / Input Structure | 20260914_150
电解液相体积分数 / Electrolyte Volume Fraction | 0.3013077
颗粒相体积分数 / Particle Volume Fraction | 0.5996132
CBD相体积分数 / CBD Volume Fraction | 0.09907913
固体体素数量 / Solid Voxel Count | 157185
总界面面积 (um^2) / Total Interfacial Area (um^2) | 75816
总固体体积 (um^3) / Total Solid Volume (um^3) | 19648.125
比表面积 (1/um) / Specific Surface Area (1/um) | 3.858689
总集群数量 / Total Cluster Count | 1
最大颗粒集群体积 (voxel) / Largest Particle Cluster Volume (voxel) | 157185
未知颗粒集群数量 / Unknown Particle Cluster Count | 0
未知颗粒集群总体积 (voxel) / Total Unknown Particle Cluster Volume (voxel) | 0
未知颗粒体积分数 / Unknown Particle Volume Fraction | 0
归一化平均团簇体积 / Normalized Average Cluster Volume | 1
电子连接度 / Electronic Connectivity | 1
电解液相连通率 / Electrolyte Connectivity | 0.9892892
是否贯通 / Percolating | 是 / Yes
曲折度τ / Tortuosity τ | 1.095563
等效当量颗粒粒径 (um) / Equivalent Particle Diameter (um) | 33.47913
瓶颈度 beta / Constrictivity (x) | 1
瓶颈半径 r_min (um) | 0.5
孔体半径 r_max (um) | 0.5
瓶颈度状态 / Constrictivity Status | ok
侵入入口 / Intrusion Inlet | low
球心邻域 / Center Connectivity | 26
算法版本 / Method | edt_critical_radii_closed_dilation_v2
半径采样 / Radius Sampling | All positive EDT values
Radius (um) | CPSD (total volume fraction) | MIP (total volume fraction)
0 | 0.3013077 | 0.2987289
0.5 | 0.3013077 | 0.2987289
0.7071068 | 0.06078339 | 0.001205444
0.8660254 | 0.001491547 | 0
1 | 0.0002403259 | 0
1.118034 | 0.000202179 | 0
1.5 | 0 | 0
弦长分布 / Chord Length
Status | ok
Method | periodic_voxel_runs_v1
Pore label | 0
Voxel size (um) | 0.5
Periodic axes | xyz
Sample count | 40821
Mean (um) | 0.9674677
Population std (um) | 0.6872861
Quantile method | inverse_empirical_cdf
Axis | x
Window-spanning lines | 0
Full pore line policy | one_period_censored
Quantile | Length (um)
0.05 | 0.5
0.1 | 0.5
0.15 | 0.5
0.2 | 0.5
0.25 | 0.5
0.3 | 0.5
0.35 | 0.5
0.4 | 0.5
0.45 | 0.5
0.5 | 0.5
0.55 | 1
0.6 | 1
0.65 | 1
0.7 | 1
0.75 | 1
0.8 | 1.5
0.85 | 1.5
0.9 | 2
0.95 | 2.5
Length (um) | Count | Probability mass | CDF
0.5 | 21294 | 0.5216433 | 0.5216433
1 | 10140 | 0.2484016 | 0.7700448
1.5 | 4810 | 0.1178315 | 0.8878763
2 | 2254 | 0.05521668 | 0.943093
2.5 | 1179 | 0.02888219 | 0.9719752
3 | 539 | 0.01320399 | 0.9851792
3.5 | 307 | 0.007520639 | 0.9926998
4 | 141 | 0.003454105 | 0.9961539
4.5 | 83 | 0.002033267 | 0.9981872
5 | 37 | 0.0009063962 | 0.9990936
5.5 | 22 | 0.0005389383 | 0.9996325
6 | 4 | 9.798878e-05 | 0.9997305
6.5 | 6 | 0.0001469832 | 0.9998775
7 | 3 | 7.349159e-05 | 0.999951
8 | 1 | 2.44972e-05 | 0.9999755
8.5 | 1 | 2.44972e-05 | 1
球接触分布 / Spherical Contact
Status | ok
Method | periodic_solid_to_pore_edt_v1
Pore label | 0
Voxel size (um) | 0.5
Periodic axes | xyz
Sample count | 183158
Mean (um) | 0.7411613
Population std (um) | 0.4244985
Quantile method | inverse_empirical_cdf
Distance direction | solid_to_pore
Distance convention | voxel_center_to_voxel_center
Quantile | Length (um)
0.05 | 0.5
0.1 | 0.5
0.15 | 0.5
0.2 | 0.5
0.25 | 0.5
0.3 | 0.5
0.35 | 0.5
0.4 | 0.5
0.45 | 0.5
0.5 | 0.5
0.55 | 0.5
0.6 | 0.5
0.65 | 0.7071068
0.7 | 0.7071068
0.75 | 0.7071068
0.8 | 1
0.85 | 1.118034
0.9 | 1.5
0.95 | 1.658312
Length (um) | Count | Probability mass | CDF
0.5 | 114487 | 0.6250723 | 0.6250723
0.7071068 | 25242 | 0.1378154 | 0.7628878
0.8660254 | 4754 | 0.02595573 | 0.7888435
1 | 4039 | 0.022052 | 0.8108955
1.118034 | 8888 | 0.04852641 | 0.8594219
1.224745 | 5164 | 0.02819424 | 0.8876162
1.414214 | 2249 | 0.01227902 | 0.8998952
1.5 | 4603 | 0.02513131 | 0.9250265
1.581139 | 2786 | 0.01521091 | 0.9402374
1.658312 | 1833 | 0.01000775 | 0.9502451
1.732051 | 528 | 0.002882757 | 0.9531279
1.802776 | 1477 | 0.008064076 | 0.961192
1.870829 | 2072 | 0.01131264 | 0.9725046
2 | 368 | 0.002009194 | 0.9745138
2.061553 | 1497 | 0.008173271 | 0.9826871
2.12132 | 734 | 0.004007469 | 0.9866945
2.179449 | 365 | 0.001992815 | 0.9886874
2.236068 | 330 | 0.001801723 | 0.9904891
2.291288 | 477 | 0.002604309 | 0.9930934
2.345208 | 189 | 0.001031896 | 0.9941253
2.44949 | 164 | 0.0008954018 | 0.9950207
2.5 | 214 | 0.00116839 | 0.9961891
2.54951 | 287 | 0.001566953 | 0.997756
2.598076 | 76 | 0.0004149423 | 0.998171
2.692582 | 134 | 0.0007316088 | 0.9989026
2.738613 | 56 | 0.000305747 | 0.9992083
2.828427 | 13 | 7.097697e-05 | 0.9992793
2.872281 | 42 | 0.0002293102 | 0.9995086
2.915476 | 25 | 0.0001364942 | 0.9996451
2.95804 | 28 | 0.0001528735 | 0.999798
3 | 11 | 6.005744e-05 | 0.999858
3.041381 | 5 | 2.729883e-05 | 0.9998853
3.082207 | 10 | 5.459767e-05 | 0.9999399
3.162278 | 3 | 1.63793e-05 | 0.9999563
3.201562 | 7 | 3.821837e-05 | 0.9999945
3.316625 | 1 | 5.459767e-06 | 1
两点相关函数 / Two-Point Correlation
Status | ok
Method | periodic_fft_radial_shells_v1
Pore label | 0
Porosity | 0.3013077
Voxel size (um) | 0.5
Periodic axes | xyz
Radial bins | bin_0_origin_only; bin_k: (k-1)*h < distance <= k*h
Normalization | joint_probability; C(0)=porosity
Radius upper edge (um) | Pore-pore probability | Displacement count | Mean distance (um)
0 | 0.3013077 | 1 | 0
0.5 | 0.1491076 | 6 | 0.5
1 | 0.1206383 | 26 | 0.8235956
1.5 | 0.113767 | 90 | 1.313303
2 | 0.1138137 | 134 | 1.766191
2.5 | 0.1126068 | 258 | 2.253291
3 | 0.1110794 | 410 | 2.770151
3.5 | 0.1098538 | 494 | 3.265115
4 | 0.1088094 | 690 | 3.741377
4.5 | 0.1076714 | 962 | 4.254797
5 | 0.1065794 | 1098 | 4.759989
5.5 | 0.1054933 | 1406 | 5.252971
6 | 0.1045056 | 1578 | 5.743306
6.5 | 0.1035733 | 2018 | 6.243088
7 | 0.1025271 | 2342 | 6.754523
7.5 | 0.1015594 | 2634 | 7.258808
8 | 0.1006129 | 2930 | 7.74816
8.5 | 0.09966955 | 3402 | 8.24276
9 | 0.09885661 | 3926 | 8.747226
9.5 | 0.09799455 | 4266 | 9.248753
10 | 0.09715308 | 4730 | 9.745648
10.5 | 0.09629511 | 5510 | 10.25421
11 | 0.09558559 | 5562 | 10.75425
11.5 | 0.09484932 | 6410 | 11.24499
12 | 0.09413627 | 6894 | 11.74507
12.5 | 0.09347149 | 7490 | 12.24414
13 | 0.0928538 | 8258 | 12.74442
13.5 | 0.0922682 | 8994 | 13.25285
14 | 0.09167922 | 9446 | 13.75428
14.5 | 0.09117397 | 9978 | 14.2483
15 | 0.09070147 | 11138 | 14.74781
15.5 | 0.09027913 | 11406 | 15.24523
16 | 0.08987208 | 12575 | 15.74338
16.5 | 0.08936514 | 12848 | 16.24802
17 | 0.08872037 | 12060 | 16.74981
17.5 | 0.08817513 | 11804 | 17.24779
18 | 0.08764699 | 11016 | 17.74665
18.5 | 0.08720448 | 10700 | 18.24765
19 | 0.08675818 | 9756 | 18.74616
19.5 | 0.08638854 | 9224 | 19.24436
20 | 0.08605472 | 8408 | 19.74275
20.5 | 0.08569938 | 7452 | 20.23495
21 | 0.08543994 | 7040 | 20.73669
21.5 | 0.08510081 | 5820 | 21.24199
22 | 0.08487678 | 4880 | 21.7372
22.5 | 0.08450418 | 3936 | 22.23025
23 | 0.08408804 | 2999 | 22.73344
23.5 | 0.08378859 | 2180 | 23.23696
24 | 0.08347479 | 1620 | 23.72792
24.5 | 0.08320116 | 1208 | 24.21513
25 | 0.08292829 | 942 | 24.73838
25.5 | 0.08276089 | 584 | 25.28237
26 | 0.08260163 | 284 | 25.76662
26.5 | 0.08246179 | 192 | 26.16873
27 | 0.08220885 | 104 | 26.67748
27.5 | 0.08229256 | 24 | 27.213
28 | 0.08237457 | 1 | 27.71281
x displacement (um) | Pore-pore probability
0 | 0.3013077
0.5 | 0.1455879
1 | 0.1180534
1.5 | 0.1121521
2 | 0.1133881
2.5 | 0.1121979
3 | 0.1102753
3.5 | 0.1092415
4 | 0.107769
4.5 | 0.1061325
5 | 0.1057549
5.5 | 0.1046333
6 | 0.1022606
6.5 | 0.1013756
7 | 0.1006126
7.5 | 0.09893036
8 | 0.09780502
8.5 | 0.09599304
9 | 0.09477234
9.5 | 0.0939064
10 | 0.09346771
10.5 | 0.09288788
11 | 0.09109497
11.5 | 0.09053421
12 | 0.08963776
12.5 | 0.08910751
13 | 0.08849335
13.5 | 0.08748627
14 | 0.08607864
14.5 | 0.08648682
15 | 0.08595276
15.5 | 0.08573914
16 | 0.08581543
y displacement (um) | Pore-pore probability
0 | 0.3013077
0.5 | 0.1470299
1 | 0.1186028
1.5 | 0.1128082
2 | 0.1137199
2.5 | 0.1112938
3 | 0.110714
3.5 | 0.1100731
4 | 0.1094055
4.5 | 0.1095085
5 | 0.1080971
5.5 | 0.1068726
6 | 0.1058388
6.5 | 0.1044846
7 | 0.1035233
7.5 | 0.1026917
8 | 0.1012383
8.5 | 0.1001129
9 | 0.09951019
9.5 | 0.09847641
10 | 0.09791183
10.5 | 0.09699249
11 | 0.0966568
11.5 | 0.09586716
12 | 0.09509659
12.5 | 0.09444809
13 | 0.09422684
13.5 | 0.09436417
14 | 0.09429169
14.5 | 0.09344101
15 | 0.09321594
15.5 | 0.09403229
16 | 0.09285736
z displacement (um) | Pore-pore probability
0 | 0.3013077
0.5 | 0.154705
1 | 0.1182251
1.5 | 0.1125031
2 | 0.1153488
2.5 | 0.1141281
3 | 0.1136856
3.5 | 0.113102
4 | 0.1115189
4.5 | 0.1111221
5 | 0.1103401
5.5 | 0.1096687
6 | 0.1093254
6.5 | 0.1091995
7 | 0.1088257
7.5 | 0.1090622
8 | 0.108242
8.5 | 0.1085777
9 | 0.1078873
9.5 | 0.1072884
10 | 0.1062317
10.5 | 0.1055946
11 | 0.1055374
11.5 | 0.1055832
12 | 0.1050682
12.5 | 0.1053314
13 | 0.1050797
13.5 | 0.1052818
14 | 0.1047401
14.5 | 0.1048698
15 | 0.1044121
15.5 | 0.1043625
16 | 0.1042709