## SpecificSurfaceArea
名称 / Name | 数值 / Value
输入结构 / Input Structure | 20260914_152
电解液相体积分数 / Electrolyte Volume Fraction | 0.3215446
颗粒相体积分数 / Particle Volume Fraction | 0.6037979
CBD相体积分数 / CBD Volume Fraction | 0.07465744
固体体素数量 / Solid Voxel Count | 158282
总界面面积 (um^2) / Total Interfacial Area (um^2) | 25317
总固体体积 (um^3) / Total Solid Volume (um^3) | 19785.25
比表面积 (1/um) / Specific Surface Area (1/um) | 1.27959
总集群数量 / Total Cluster Count | 5
最大颗粒集群体积 (voxel) / Largest Particle Cluster Volume (voxel) | 158049
未知颗粒集群数量 / Unknown Particle Cluster Count | 4
未知颗粒集群总体积 (voxel) / Total Unknown Particle Cluster Volume (voxel) | 233
未知颗粒体积分数 / Unknown Particle Volume Fraction | 0.001472056
归一化平均团簇体积 / Normalized Average Cluster Volume | 1
电子连接度 / Electronic Connectivity | 0.9987048
电解液相连通率 / Electrolyte Connectivity | 0.9957528
是否贯通 / Percolating | 是 / Yes
曲折度τ / Tortuosity τ | 1.044494
等效当量颗粒粒径 (um) / Equivalent Particle Diameter (um) | 19.62416
瓶颈度 beta / Constrictivity (x) | 0.6
瓶颈半径 r_min (um) | 0.8660254
孔体半径 r_max (um) | 1.118034
瓶颈度状态 / Constrictivity Status | ok
侵入入口 / Intrusion Inlet | low
球心邻域 / Center Connectivity | 26
算法版本 / Method | edt_critical_radii_closed_dilation_v2
半径采样 / Radius Sampling | All positive EDT values
Radius (um) | CPSD (total volume fraction) | MIP (total volume fraction)
0 | 0.3215446 | 0.3203812
0.5 | 0.3215446 | 0.3203812
0.7071068 | 0.2815475 | 0.275013
0.8660254 | 0.2251854 | 0.1863518
1 | 0.2025833 | 0.05540848
1.118034 | 0.1916084 | 0.04477692
1.224745 | 0.1381912 | 0.02708435
1.414214 | 0.1128044 | 0.02485657
1.5 | 0.09490585 | 0.02457809
1.581139 | 0.06232452 | 0.001117706
1.658312 | 0.05085373 | 0.0003929138
1.732051 | 0.04120636 | 0
1.802776 | 0.04091644 | 0
1.870829 | 0.03476715 | 0
2 | 0.02648544 | 0
2.061553 | 0.0245018 | 0
2.12132 | 0.01975632 | 0
2.179449 | 0.0188179 | 0
2.236068 | 0.01877594 | 0
2.291288 | 0.01940155 | 0
2.345208 | 0.01690292 | 0
2.44949 | 0.01599121 | 0
2.5 | 0.01576614 | 0
2.54951 | 0.01418686 | 0
2.598076 | 0.01264572 | 0
2.692582 | 0.01318359375 | 0
2.738613 | 0.01195908 | 0
2.828427 | 0.01181793 | 0
2.872281 | 0.01175308 | 0
2.915476 | 0.007736206 | 0
2.95804 | 0.007572174 | 0
3 | 0.007320404 | 0
3.041381 | 0.007419586 | 0
3.082207 | 0.00705719 | 0
3.162278 | 0.006736755 | 0
3.201562 | 0.005893707 | 0
3.5 | 0 | 0
弦长分布 / Chord Length
Status | ok
Method | periodic_voxel_runs_v1
Pore label | 0
Voxel size (um) | 0.5
Periodic axes | xyz
Sample count | 18252
Mean (um) | 2.309089
Population std (um) | 2.358423
Quantile method | inverse_empirical_cdf
Axis | x
Window-spanning lines | 0
Full pore line policy | one_period_censored
Quantile | Length (um)
0.05 | 0.5
0.1 | 0.5
0.15 | 0.5
0.2 | 0.5
0.25 | 0.5
0.3 | 1
0.35 | 1
0.4 | 1
0.45 | 1.5
0.5 | 1.5
0.55 | 1.5
0.6 | 2
0.65 | 2
0.7 | 2.5
0.75 | 3
0.8 | 3.5
0.85 | 4.5
0.9 | 5.5
0.95 | 7
Length (um) | Count | Probability mass | CDF
0.5 | 5118 | 0.2804076 | 0.2804076
1 | 3032 | 0.1661188 | 0.4465264
1.5 | 2153 | 0.1179597 | 0.5644861
2 | 1608 | 0.08809993 | 0.652586
2.5 | 1248 | 0.06837607 | 0.7209621
3 | 985 | 0.05396669 | 0.7749288
3.5 | 754 | 0.04131054 | 0.8162393
4 | 600 | 0.03287311 | 0.8491124
4.5 | 438 | 0.02399737 | 0.8731098
5 | 369 | 0.02021696 | 0.8933268
5.5 | 347 | 0.01901162 | 0.9123384
6 | 244 | 0.0133684 | 0.9257068
6.5 | 240 | 0.01314924 | 0.938856
7 | 211 | 0.01156038 | 0.9504164
7.5 | 178 | 0.009752356 | 0.9601687
8 | 136 | 0.007451238 | 0.96762
8.5 | 80 | 0.004383081 | 0.9720031
9 | 94 | 0.005150121 | 0.9771532
9.5 | 81 | 0.00443787 | 0.9815911
10 | 57 | 0.003122945 | 0.984714
10.5 | 63 | 0.003451677 | 0.9881657
11 | 36 | 0.001972387 | 0.9901381
11.5 | 37 | 0.002027175 | 0.9921652
12 | 29 | 0.001588867 | 0.9937541
12.5 | 24 | 0.001314924 | 0.995069
13 | 17 | 0.0009314048 | 0.9960004
13.5 | 17 | 0.0009314048 | 0.9969318
14 | 11 | 0.0006026737 | 0.9975345
14.5 | 8 | 0.0004383081 | 0.9979728
15 | 7 | 0.0003835196 | 0.9983563
15.5 | 5 | 0.0002739426 | 0.9986303
16 | 6 | 0.0003287311 | 0.998959
16.5 | 1 | 5.478852e-05 | 0.9990138
17 | 5 | 0.0002739426 | 0.9992877
17.5 | 4 | 0.0002191541 | 0.9995069
18.5 | 1 | 5.478852e-05 | 0.9995617
19 | 2 | 0.000109577 | 0.9996713
19.5 | 2 | 0.000109577 | 0.9997808
20.5 | 1 | 5.478852e-05 | 0.9998356
21 | 2 | 0.000109577 | 0.9999452
21.5 | 1 | 5.478852e-05 | 1
球接触分布 / Spherical Contact
Status | ok
Method | periodic_solid_to_pore_edt_v1
Pore label | 0
Voxel size (um) | 0.5
Periodic axes | xyz
Sample count | 177853
Mean (um) | 0.8882375
Population std (um) | 0.3973881
Quantile method | inverse_empirical_cdf
Distance direction | solid_to_pore
Distance convention | voxel_center_to_voxel_center
Quantile | Length (um)
0.05 | 0.5
0.1 | 0.5
0.15 | 0.5
0.2 | 0.5
0.25 | 0.5
0.3 | 0.5
0.35 | 0.7071068
0.4 | 0.7071068
0.45 | 0.7071068
0.5 | 0.7071068
0.55 | 0.8660254
0.6 | 0.8660254
0.65 | 1
0.7 | 1.118034
0.75 | 1.118034
0.8 | 1.224745
0.85 | 1.414214
0.9 | 1.5
0.95 | 1.658312
Length (um) | Count | Probability mass | CDF
0.5 | 60013 | 0.3374303 | 0.3374303
0.7071068 | 33391 | 0.1877449 | 0.5251753
0.8660254 | 13981 | 0.07860986 | 0.6037851
1 | 11103 | 0.06242796 | 0.6662131
1.118034 | 20914 | 0.1175915 | 0.7838046
1.224745 | 9867 | 0.0554784 | 0.839283
1.414214 | 7710 | 0.04335041 | 0.8826334
1.5 | 8122 | 0.04566693 | 0.9283003
1.581139 | 3281 | 0.01844782 | 0.9467482
1.658312 | 2539 | 0.01427583 | 0.961024
1.732051 | 1014 | 0.005701338 | 0.9667253
1.802776 | 2177 | 0.01224045 | 0.9789658
1.870829 | 1568 | 0.00881627 | 0.987782
2 | 452 | 0.002541425 | 0.9903235
2.061553 | 974 | 0.005476433 | 0.9957999
2.12132 | 272 | 0.001529353 | 0.9973293
2.179449 | 153 | 0.000860261 | 0.9981895
2.236068 | 104 | 0.0005847526 | 0.9987743
2.291288 | 76 | 0.0004273192 | 0.9992016
2.345208 | 30 | 0.0001686786 | 0.9993703
2.44949 | 48 | 0.0002698858 | 0.9996402
2.5 | 30 | 0.0001686786 | 0.9998088
2.54951 | 20 | 0.0001124524 | 0.9999213
2.598076 | 3 | 1.686786e-05 | 0.9999382
2.692582 | 5 | 2.81131e-05 | 0.9999663
2.738613 | 4 | 2.249048e-05 | 0.9999888
2.872281 | 1 | 5.622621e-06 | 0.9999944
2.915476 | 1 | 5.622621e-06 | 1
两点相关函数 / Two-Point Correlation
Status | ok
Method | periodic_fft_radial_shells_v1
Pore label | 0
Porosity | 0.3215446
Voxel size (um) | 0.5
Periodic axes | xyz
Radial bins | bin_0_origin_only; bin_k: (k-1)*h < distance <= k*h
Normalization | joint_probability; C(0)=porosity
Radius upper edge (um) | Pore-pore probability | Displacement count | Mean distance (um)
0 | 0.3215446 | 1 | 0
0.5 | 0.2520828 | 6 | 0.5
1 | 0.2216225 | 26 | 0.8235956
1.5 | 0.1853354 | 90 | 1.313303
2 | 0.1593975 | 134 | 1.766191
2.5 | 0.1386874 | 258 | 2.253291
3 | 0.1233833 | 410 | 2.770151
3.5 | 0.114259 | 494 | 3.265115
4 | 0.1097281 | 690 | 3.741377
4.5 | 0.1079317 | 962 | 4.254797
5 | 0.1075644 | 1098 | 4.759989
5.5 | 0.1073925 | 1406 | 5.252971
6 | 0.1067786 | 1578 | 5.743306
6.5 | 0.1058862 | 2018 | 6.243088
7 | 0.1048981 | 2342 | 6.754523
7.5 | 0.1040987 | 2634 | 7.258808
8 | 0.1034338 | 2930 | 7.74816
8.5 | 0.1029279 | 3402 | 8.24276
9 | 0.1026341 | 3926 | 8.747226
9.5 | 0.1025126 | 4266 | 9.248753
10 | 0.1025735 | 4730 | 9.745648
10.5 | 0.1026571 | 5510 | 10.25421
11 | 0.1028181 | 5562 | 10.75425
11.5 | 0.1028916 | 6410 | 11.24499
12 | 0.1029166 | 6894 | 11.74507
12.5 | 0.1029216 | 7490 | 12.24414
13 | 0.1028188 | 8258 | 12.74442
13.5 | 0.1027237 | 8994 | 13.25285
14 | 0.1026745 | 9446 | 13.75428
14.5 | 0.1026182 | 9978 | 14.2483
15 | 0.1026622 | 11138 | 14.74781
15.5 | 0.102656 | 11406 | 15.24523
16 | 0.1027253 | 12575 | 15.74338
16.5 | 0.1028585 | 12848 | 16.24802
17 | 0.103102 | 12060 | 16.74981
17.5 | 0.1032023 | 11804 | 17.24779
18 | 0.1033444 | 11016 | 17.74665
18.5 | 0.1033784 | 10700 | 18.24765
19 | 0.1034732 | 9756 | 18.74616
19.5 | 0.1035445 | 9224 | 19.24436
20 | 0.1036922 | 8408 | 19.74275
20.5 | 0.1038943 | 7452 | 20.23495
21 | 0.1039763 | 7040 | 20.73669
21.5 | 0.1041034 | 5820 | 21.24199
22 | 0.1041683 | 4880 | 21.7372
22.5 | 0.1042324 | 3936 | 22.23025
23 | 0.1040436 | 2999 | 22.73344
23.5 | 0.1037043 | 2180 | 23.23696
24 | 0.1029674 | 1620 | 23.72792
24.5 | 0.1017712 | 1208 | 24.21513
25 | 0.1005624 | 942 | 24.73838
25.5 | 0.09949734 | 584 | 25.28237
26 | 0.09886014 | 284 | 25.76662
26.5 | 0.09860571 | 192 | 26.16873
27 | 0.09826682 | 104 | 26.67748
27.5 | 0.09823068 | 24 | 27.213
28 | 0.09837341 | 1 | 27.71281
x displacement (um) | Pore-pore probability
0 | 0.3215446
0.5 | 0.2519188
1 | 0.2069893
1.5 | 0.1737099
2 | 0.14925
2.5 | 0.1318359375
3 | 0.1207848
3.5 | 0.1144524
4 | 0.1126289
4.5 | 0.1115303
5 | 0.1113472
5.5 | 0.1101685
6 | 0.108532
6.5 | 0.1066437
7 | 0.1052971
7.5 | 0.1042595
8 | 0.1040077
8.5 | 0.1045341
9 | 0.1048546
9.5 | 0.1051216
10 | 0.1050529
10.5 | 0.1048126
11 | 0.1040039
11.5 | 0.103054
12 | 0.1025734
12.5 | 0.1021004
13 | 0.1012383
13.5 | 0.1005249
14 | 0.1000862
14.5 | 0.09991455
15 | 0.09943771
15.5 | 0.09859848
16 | 0.09825897
y displacement (um) | Pore-pore probability
0 | 0.3215446
0.5 | 0.2529869
1 | 0.2088928
1.5 | 0.1757317
2 | 0.1508636
2.5 | 0.1326485
3 | 0.1210976
3.5 | 0.11328125
4 | 0.109539
4.5 | 0.1067009
5 | 0.105896
5.5 | 0.1050758
6 | 0.1048203
6.5 | 0.1047096
7 | 0.1046295
7.5 | 0.1043549
8 | 0.1040764
8.5 | 0.1035461
9 | 0.1028442
9.5 | 0.1014824
10 | 0.09982681
10.5 | 0.09803391
11 | 0.09680939
11.5 | 0.09581757
12 | 0.09569931
12.5 | 0.09596634
13 | 0.09605789
13.5 | 0.09656906
14 | 0.09702301
14.5 | 0.09788132
15 | 0.09840393
15.5 | 0.09843445
16 | 0.09875488
z displacement (um) | Pore-pore probability
0 | 0.3215446
0.5 | 0.2513428
1 | 0.2060089
1.5 | 0.1723213
2 | 0.146328
2.5 | 0.1281853
3 | 0.1159782
3.5 | 0.1081238
4 | 0.1049461
4.5 | 0.1034851
5 | 0.1035271
5.5 | 0.1027489
6 | 0.1023293
6.5 | 0.1016312
7 | 0.1009293
7.5 | 0.1005936
8 | 0.1002693
8.5 | 0.1000862
9 | 0.1005783
9.5 | 0.1014137
10 | 0.1019745
10.5 | 0.102272
11 | 0.1028557
11.5 | 0.1035042
12 | 0.1033516
12.5 | 0.1028786
13 | 0.1019058
13.5 | 0.1007576
14 | 0.09970093
14.5 | 0.09903717
15 | 0.09797668
15.5 | 0.09677887
16 | 0.09629059