## SpecificSurfaceArea
名称 / Name | 数值 / Value
输入结构 / Input Structure | 20260914_159
电解液相体积分数 / Electrolyte Volume Fraction | 0.3798599
颗粒相体积分数 / Particle Volume Fraction | 0.5699654
CBD相体积分数 / CBD Volume Fraction | 0.05017471
固体体素数量 / Solid Voxel Count | 149413
总界面面积 (um^2) / Total Interfacial Area (um^2) | 58970
总固体体积 (um^3) / Total Solid Volume (um^3) | 18676.625
比表面积 (1/um) / Specific Surface Area (1/um) | 3.157423
总集群数量 / Total Cluster Count | 6
最大颗粒集群体积 (voxel) / Largest Particle Cluster Volume (voxel) | 149398
未知颗粒集群数量 / Unknown Particle Cluster Count | 5
未知颗粒集群总体积 (voxel) / Total Unknown Particle Cluster Volume (voxel) | 15
未知颗粒体积分数 / Unknown Particle Volume Fraction | 0.0001003929
归一化平均团簇体积 / Normalized Average Cluster Volume | 1
电子连接度 / Electronic Connectivity | 0.9998996
电解液相连通率 / Electrolyte Connectivity | 0.9968367
是否贯通 / Percolating | 是 / Yes
曲折度τ / Tortuosity τ | 1.083943
等效当量颗粒粒径 (um) / Equivalent Particle Diameter (um) | 18.11547
瓶颈度 beta / Constrictivity (x) | 0.5
瓶颈半径 r_min (um) | 0.5
孔体半径 r_max (um) | 0.7071068
瓶颈度状态 / Constrictivity Status | ok
侵入入口 / Intrusion Inlet | low
球心邻域 / Center Connectivity | 26
算法版本 / Method | edt_critical_radii_closed_dilation_v2
半径采样 / Radius Sampling | All positive EDT values
Radius (um) | CPSD (total volume fraction) | MIP (total volume fraction)
0 | 0.3798599 | 0.3787308
0.5 | 0.3798599 | 0.3787308
0.7071068 | 0.2280807 | 0.02238464
0.8660254 | 0.069767 | 0.002155304
1 | 0.04076004 | 0.001113892
1.118034 | 0.02462769 | 0.0005607605
1.224745 | 0.003368378 | 0
1.5 | 0 | 0
弦长分布 / Chord Length
Status | ok
Method | periodic_voxel_runs_v1
Pore label | 0
Voxel size (um) | 0.5
Periodic axes | xyz
Sample count | 33943
Mean (um) | 1.466841
Population std (um) | 1.237802
Quantile method | inverse_empirical_cdf
Axis | x
Window-spanning lines | 0
Full pore line policy | one_period_censored
Quantile | Length (um)
0.05 | 0.5
0.1 | 0.5
0.15 | 0.5
0.2 | 0.5
0.25 | 0.5
0.3 | 0.5
0.35 | 0.5
0.4 | 1
0.45 | 1
0.5 | 1
0.55 | 1
0.6 | 1.5
0.65 | 1.5
0.7 | 1.5
0.75 | 2
0.8 | 2
0.85 | 2.5
0.9 | 3
0.95 | 4
Length (um) | Count | Probability mass | CDF
0.5 | 11898 | 0.3505288 | 0.3505288
1 | 7684 | 0.2263795 | 0.5769083
1.5 | 4811 | 0.1417376 | 0.718646
2 | 3145 | 0.09265533 | 0.8113013
2.5 | 2155 | 0.06348879 | 0.8747901
3 | 1428 | 0.04207053 | 0.9168606
3.5 | 901 | 0.0265445 | 0.9434051
4 | 584 | 0.01720531 | 0.9606104
4.5 | 439 | 0.01293345 | 0.9735439
5 | 266 | 0.007836667 | 0.9813805
5.5 | 200 | 0.005892231 | 0.9872728
6 | 131 | 0.003859411 | 0.9911322
6.5 | 85 | 0.002504198 | 0.9936364
7 | 60 | 0.001767669 | 0.9954041
7.5 | 50 | 0.001473058 | 0.9968771
8 | 37 | 0.001090063 | 0.9979672
8.5 | 20 | 0.0005892231 | 0.9985564
9 | 16 | 0.0004713785 | 0.9990278
9.5 | 12 | 0.0003535339 | 0.9993813
10 | 6 | 0.0001767669 | 0.9995581
10.5 | 7 | 0.0002062281 | 0.9997643
11 | 3 | 8.838347e-05 | 0.9998527
11.5 | 3 | 8.838347e-05 | 0.9999411
12 | 1 | 2.946116e-05 | 0.9999705
12.5 | 1 | 2.946116e-05 | 1
球接触分布 / Spherical Contact
Status | ok
Method | periodic_solid_to_pore_edt_v1
Pore label | 0
Voxel size (um) | 0.5
Periodic axes | xyz
Sample count | 162566
Mean (um) | 0.6527578
Population std (um) | 0.3346081
Quantile method | inverse_empirical_cdf
Distance direction | solid_to_pore
Distance convention | voxel_center_to_voxel_center
Quantile | Length (um)
0.05 | 0.5
0.1 | 0.5
0.15 | 0.5
0.2 | 0.5
0.25 | 0.5
0.3 | 0.5
0.35 | 0.5
0.4 | 0.5
0.45 | 0.5
0.5 | 0.5
0.55 | 0.5
0.6 | 0.5
0.65 | 0.5
0.7 | 0.7071068
0.75 | 0.7071068
0.8 | 0.7071068
0.85 | 0.7071068
0.9 | 1
0.95 | 1.5
Length (um) | Count | Probability mass | CDF
0.5 | 110523 | 0.6798654 | 0.6798654
0.7071068 | 30503 | 0.1876346 | 0.8675
0.8660254 | 4192 | 0.02578645 | 0.8932864
1 | 2400 | 0.01476323 | 0.9080497
1.118034 | 3889 | 0.02392259 | 0.9319722
1.224745 | 2037 | 0.0125303 | 0.9445025
1.414214 | 890 | 0.0054747 | 0.9499772
1.5 | 1865 | 0.01147226 | 0.9614495
1.581139 | 1121 | 0.006895661 | 0.9683452
1.658312 | 745 | 0.004582754 | 0.9729279
1.732051 | 212 | 0.001304086 | 0.974232
1.802776 | 602 | 0.003703111 | 0.9779351
1.870829 | 794 | 0.00488417 | 0.9828193
2 | 222 | 0.001365599 | 0.9841849
2.061553 | 689 | 0.004238279 | 0.9884232
2.12132 | 330 | 0.002029945 | 0.9904531
2.179449 | 165 | 0.001014972 | 0.9914681
2.236068 | 168 | 0.001033426 | 0.9925015
2.291288 | 245 | 0.00150708 | 0.9940086
2.345208 | 104 | 0.0006397402 | 0.9946483
2.44949 | 95 | 0.000584378 | 0.9952327
2.5 | 140 | 0.0008611887 | 0.9960939
2.54951 | 226 | 0.001390205 | 0.9974841
2.598076 | 77 | 0.0004736538 | 0.9979578
2.692582 | 118 | 0.000725859 | 0.9986836
2.738613 | 50 | 0.0003075674 | 0.9989912
2.828427 | 12 | 7.381617e-05 | 0.999065
2.872281 | 28 | 0.0001722377 | 0.9992372
2.915476 | 30 | 0.0001845404 | 0.9994218
2.95804 | 17 | 0.0001045729 | 0.9995263
3 | 18 | 0.0001107243 | 0.9996371
3.041381 | 18 | 0.0001107243 | 0.9997478
3.082207 | 15 | 9.227022e-05 | 0.9998401
3.162278 | 6 | 3.690809e-05 | 0.999877
3.201562 | 9 | 5.536213e-05 | 0.9999323
3.24037 | 2 | 1.23027e-05 | 0.9999446
3.278719 | 1 | 6.151348e-06 | 0.9999508
3.316625 | 1 | 6.151348e-06 | 0.9999569
3.354102 | 2 | 1.23027e-05 | 0.9999692
3.391165 | 1 | 6.151348e-06 | 0.9999754
3.464102 | 1 | 6.151348e-06 | 0.9999815
3.5 | 1 | 6.151348e-06 | 0.9999877
3.535534 | 2 | 1.23027e-05 | 1
两点相关函数 / Two-Point Correlation
Status | ok
Method | periodic_fft_radial_shells_v1
Pore label | 0
Porosity | 0.3798599
Voxel size (um) | 0.5
Periodic axes | xyz
Radial bins | bin_0_origin_only; bin_k: (k-1)*h < distance <= k*h
Normalization | joint_probability; C(0)=porosity
Radius upper edge (um) | Pore-pore probability | Displacement count | Mean distance (um)
0 | 0.3798599 | 1 | 0
0.5 | 0.241511 | 6 | 0.5
1 | 0.1947761 | 26 | 0.8235956
1.5 | 0.167553 | 90 | 1.313303
2 | 0.1614142 | 134 | 1.766191
2.5 | 0.159809 | 258 | 2.253291
3 | 0.1586999 | 410 | 2.770151
3.5 | 0.1576654 | 494 | 3.265115
4 | 0.1567035 | 690 | 3.741377
4.5 | 0.1556807 | 962 | 4.254797
5 | 0.1548005 | 1098 | 4.759989
5.5 | 0.1539976 | 1406 | 5.252971
6 | 0.1531818 | 1578 | 5.743306
6.5 | 0.1524491 | 2018 | 6.243088
7 | 0.1516284 | 2342 | 6.754523
7.5 | 0.1509083 | 2634 | 7.258808
8 | 0.1502785 | 2930 | 7.74816
8.5 | 0.149676 | 3402 | 8.24276
9 | 0.149052 | 3926 | 8.747226
9.5 | 0.1484123 | 4266 | 9.248753
10 | 0.1478747 | 4730 | 9.745648
10.5 | 0.1473717 | 5510 | 10.25421
11 | 0.1468879 | 5562 | 10.75425
11.5 | 0.1463989 | 6410 | 11.24499
12 | 0.1459206 | 6894 | 11.74507
12.5 | 0.1454985 | 7490 | 12.24414
13 | 0.1450933 | 8258 | 12.74442
13.5 | 0.1447242 | 8994 | 13.25285
14 | 0.1443501 | 9446 | 13.75428
14.5 | 0.1440455 | 9978 | 14.2483
15 | 0.1437775 | 11138 | 14.74781
15.5 | 0.1435454 | 11406 | 15.24523
16 | 0.1433089 | 12575 | 15.74338
16.5 | 0.1431163 | 12848 | 16.24802
17 | 0.142855 | 12060 | 16.74981
17.5 | 0.1426244 | 11804 | 17.24779
18 | 0.1424048 | 11016 | 17.74665
18.5 | 0.1422181 | 10700 | 18.24765
19 | 0.1420698 | 9756 | 18.74616
19.5 | 0.1419101 | 9224 | 19.24436
20 | 0.1417533 | 8408 | 19.74275
20.5 | 0.1416371 | 7452 | 20.23495
21 | 0.1415551 | 7040 | 20.73669
21.5 | 0.1414854 | 5820 | 21.24199
22 | 0.1414893 | 4880 | 21.7372
22.5 | 0.141498 | 3936 | 22.23025
23 | 0.1415447 | 2999 | 22.73344
23.5 | 0.1415495 | 2180 | 23.23696
24 | 0.1415845 | 1620 | 23.72792
24.5 | 0.1415199 | 1208 | 24.21513
25 | 0.1412988 | 942 | 24.73838
25.5 | 0.1411783 | 584 | 25.28237
26 | 0.1411393 | 284 | 25.76662
26.5 | 0.1410946 | 192 | 26.16873
27 | 0.1411351 | 104 | 26.67748
27.5 | 0.1413151 | 24 | 27.213
28 | 0.1414566 | 1 | 27.71281
x displacement (um) | Pore-pore probability
0 | 0.3798599
0.5 | 0.2503777
1 | 0.1867256
1.5 | 0.1651039
2 | 0.1609306
2.5 | 0.158596
3 | 0.158062
3.5 | 0.1576347
4 | 0.1566391
4.5 | 0.1550026
5 | 0.1541786
5.5 | 0.1530762
6 | 0.1514778
6.5 | 0.1506882
7 | 0.1497765
7.5 | 0.149437
8 | 0.1491966
8.5 | 0.1487389
9 | 0.148674
9.5 | 0.148159
10 | 0.1476898
10.5 | 0.1474228
11 | 0.1470718
11.5 | 0.1460381
12 | 0.1447945
12.5 | 0.1440315
13 | 0.1432724
13.5 | 0.1441612
14 | 0.1449051
14.5 | 0.1445732
15 | 0.1436348
15.5 | 0.1436653
16 | 0.1435242
y displacement (um) | Pore-pore probability
0 | 0.3798599
0.5 | 0.2482758
1 | 0.184803
1.5 | 0.1642265
2 | 0.1607895
2.5 | 0.1587524
3 | 0.1585617
3.5 | 0.1582222
4 | 0.1581154
4.5 | 0.157196
5 | 0.1561241
5.5 | 0.1545868
6 | 0.1529465
6.5 | 0.1518555
7 | 0.1514587
7.5 | 0.1511269
8 | 0.1514816
8.5 | 0.1509972
9 | 0.1499863
9.5 | 0.1489868
10 | 0.1482887
10.5 | 0.1469116
11 | 0.145813
11.5 | 0.1452332
12 | 0.1454391
12.5 | 0.1450844
13 | 0.1441116
13.5 | 0.1442947
14 | 0.1445999
14.5 | 0.1441612
15 | 0.1435585
15.5 | 0.1433983
16 | 0.1435242
z displacement (um) | Pore-pore probability
0 | 0.3798599
0.5 | 0.2258797
1 | 0.1720238
1.5 | 0.1636009
2 | 0.1629677
2.5 | 0.1606369
3 | 0.1592407
3.5 | 0.1577606
4 | 0.1579819
4.5 | 0.1578636
5 | 0.1564522
5.5 | 0.1558647
6 | 0.1548386
6.5 | 0.1539879
7 | 0.1532898
7.5 | 0.1534042
8 | 0.1529503
8.5 | 0.1521912
9 | 0.1519089
9.5 | 0.1517448
10 | 0.1524582
10.5 | 0.1521416
11 | 0.1515312
11.5 | 0.1497421
12 | 0.1489754
12.5 | 0.1487541
13 | 0.1490021
13.5 | 0.1482277
14 | 0.1482506
14.5 | 0.1486626
15 | 0.1477852
15.5 | 0.1482544
16 | 0.1485901