## SpecificSurfaceArea
名称 / Name | 数值 / Value
输入结构 / Input Structure | 20260914_162
电解液相体积分数 / Electrolyte Volume Fraction | 0.2208061
颗粒相体积分数 / Particle Volume Fraction | 0.7388611
CBD相体积分数 / CBD Volume Fraction | 0.04033279
固体体素数量 / Solid Voxel Count | 193688
总界面面积 (um^2) / Total Interfacial Area (um^2) | 56803
总固体体积 (um^3) / Total Solid Volume (um^3) | 24211
比表面积 (1/um) / Specific Surface Area (1/um) | 2.346165
总集群数量 / Total Cluster Count | 1
最大颗粒集群体积 (voxel) / Largest Particle Cluster Volume (voxel) | 193688
未知颗粒集群数量 / Unknown Particle Cluster Count | 0
未知颗粒集群总体积 (voxel) / Total Unknown Particle Cluster Volume (voxel) | 0
未知颗粒体积分数 / Unknown Particle Volume Fraction | 0
归一化平均团簇体积 / Normalized Average Cluster Volume | 1
电子连接度 / Electronic Connectivity | 1
电解液相连通率 / Electrolyte Connectivity | 0.9841404
是否贯通 / Percolating | 是 / Yes
曲折度τ / Tortuosity τ | 1.131952
等效当量颗粒粒径 (um) / Equivalent Particle Diameter (um) | 35.89258
瓶颈度 beta / Constrictivity (x) | 1
瓶颈半径 r_min (um) | 0.5
孔体半径 r_max (um) | 0.5
瓶颈度状态 / Constrictivity Status | ok
侵入入口 / Intrusion Inlet | low
球心邻域 / Center Connectivity | 26
算法版本 / Method | edt_critical_radii_closed_dilation_v2
半径采样 / Radius Sampling | All positive EDT values
Radius (um) | CPSD (total volume fraction) | MIP (total volume fraction)
0 | 0.2208061 | 0.2181664
0.5 | 0.2208061 | 0.2181664
0.7071068 | 0.02485275 | 0.0004615784
0.8660254 | 0.0003509521 | 0
1 | 0.0001220703125 | 0
1.5 | 0 | 0
弦长分布 / Chord Length
Status | ok
Method | periodic_voxel_runs_v1
Pore label | 0
Voxel size (um) | 0.5
Periodic axes | xyz
Sample count | 36300
Mean (um) | 0.7972865
Population std (um) | 0.492606
Quantile method | inverse_empirical_cdf
Axis | x
Window-spanning lines | 0
Full pore line policy | one_period_censored
Quantile | Length (um)
0.05 | 0.5
0.1 | 0.5
0.15 | 0.5
0.2 | 0.5
0.25 | 0.5
0.3 | 0.5
0.35 | 0.5
0.4 | 0.5
0.45 | 0.5
0.5 | 0.5
0.55 | 0.5
0.6 | 0.5
0.65 | 1
0.7 | 1
0.75 | 1
0.8 | 1
0.85 | 1
0.9 | 1.5
0.95 | 2
Length (um) | Count | Probability mass | CDF
0.5 | 22862 | 0.6298072 | 0.6298072
1 | 8427 | 0.2321488 | 0.8619559
1.5 | 3068 | 0.08451791 | 0.9464738
2 | 1213 | 0.03341598 | 0.9798898
2.5 | 449 | 0.01236915 | 0.992259
3 | 177 | 0.004876033 | 0.997135
3.5 | 62 | 0.001707989 | 0.998843
4 | 23 | 0.0006336088 | 0.9994766
4.5 | 9 | 0.0002479339 | 0.9997245
5 | 6 | 0.0001652893 | 0.9998898
5.5 | 3 | 8.264463e-05 | 0.9999725
6 | 1 | 2.754821e-05 | 1
球接触分布 / Spherical Contact
Status | ok
Method | periodic_solid_to_pore_edt_v1
Pore label | 0
Voxel size (um) | 0.5
Periodic axes | xyz
Sample count | 204261
Mean (um) | 0.6572928
Population std (um) | 0.2620471
Quantile method | inverse_empirical_cdf
Distance direction | solid_to_pore
Distance convention | voxel_center_to_voxel_center
Quantile | Length (um)
0.05 | 0.5
0.1 | 0.5
0.15 | 0.5
0.2 | 0.5
0.25 | 0.5
0.3 | 0.5
0.35 | 0.5
0.4 | 0.5
0.45 | 0.5
0.5 | 0.5
0.55 | 0.5
0.6 | 0.7071068
0.65 | 0.7071068
0.7 | 0.7071068
0.75 | 0.7071068
0.8 | 0.7071068
0.85 | 0.8660254
0.9 | 1
0.95 | 1.224745
Length (um) | Count | Probability mass | CDF
0.5 | 119268 | 0.5839 | 0.5839
0.7071068 | 53102 | 0.2599713 | 0.8438713
0.8660254 | 9020 | 0.04415919 | 0.8880305
1 | 4148 | 0.02030735 | 0.9083379
1.118034 | 7538 | 0.03690377 | 0.9452416
1.224745 | 3479 | 0.01703213 | 0.9622738
1.414214 | 1439 | 0.007044908 | 0.9693187
1.5 | 2457 | 0.01202873 | 0.9813474
1.581139 | 1177 | 0.005762236 | 0.9871096
1.658312 | 754 | 0.003691356 | 0.990801
1.732051 | 189 | 0.0009252868 | 0.9917263
1.802776 | 549 | 0.002687738 | 0.994414
1.870829 | 558 | 0.002731799 | 0.9971458
2 | 67 | 0.0003280117 | 0.9974738
2.061553 | 269 | 0.001316943 | 0.9987908
2.12132 | 108 | 0.0005287353 | 0.9993195
2.179449 | 44 | 0.0002154107 | 0.9995349
2.236068 | 30 | 0.0001468709 | 0.9996818
2.291288 | 30 | 0.0001468709 | 0.9998287
2.345208 | 11 | 5.385267e-05 | 0.9998825
2.44949 | 7 | 3.426988e-05 | 0.9999168
2.5 | 11 | 5.385267e-05 | 0.9999706
2.54951 | 4 | 1.958279e-05 | 0.9999902
2.692582 | 2 | 9.791394e-06 | 1
两点相关函数 / Two-Point Correlation
Status | ok
Method | periodic_fft_radial_shells_v1
Pore label | 0
Porosity | 0.2208061
Voxel size (um) | 0.5
Periodic axes | xyz
Radial bins | bin_0_origin_only; bin_k: (k-1)*h < distance <= k*h
Normalization | joint_probability; C(0)=porosity
Radius upper edge (um) | Pore-pore probability | Displacement count | Mean distance (um)
0 | 0.2208061 | 1 | 0
0.5 | 0.09389369 | 6 | 0.5
1 | 0.06558932 | 26 | 0.8235956
1.5 | 0.05320596 | 90 | 1.313303
2 | 0.05388169 | 134 | 1.766191
2.5 | 0.05424556 | 258 | 2.253291
3 | 0.05390558 | 410 | 2.770151
3.5 | 0.05353497 | 494 | 3.265115
4 | 0.05318466 | 690 | 3.741377
4.5 | 0.05288853 | 962 | 4.254797
5 | 0.05258705 | 1098 | 4.759989
5.5 | 0.05226062 | 1406 | 5.252971
6 | 0.05197398 | 1578 | 5.743306
6.5 | 0.05168998 | 2018 | 6.243088
7 | 0.05138573 | 2342 | 6.754523
7.5 | 0.05111014 | 2634 | 7.258808
8 | 0.05089635 | 2930 | 7.74816
8.5 | 0.05063343 | 3402 | 8.24276
9 | 0.05036518 | 3926 | 8.747226
9.5 | 0.05020208 | 4266 | 9.248753
10 | 0.0499899 | 4730 | 9.745648
10.5 | 0.04977163 | 5510 | 10.25421
11 | 0.04961475 | 5562 | 10.75425
11.5 | 0.04946087 | 6410 | 11.24499
12 | 0.04929929 | 6894 | 11.74507
12.5 | 0.04914363 | 7490 | 12.24414
13 | 0.04900024 | 8258 | 12.74442
13.5 | 0.0488644 | 8994 | 13.25285
14 | 0.04873938 | 9446 | 13.75428
14.5 | 0.04863799 | 9978 | 14.2483
15 | 0.04854527 | 11138 | 14.74781
15.5 | 0.04847148 | 11406 | 15.24523
16 | 0.04838548 | 12575 | 15.74338
16.5 | 0.04831235 | 12848 | 16.24802
17 | 0.04823062 | 12060 | 16.74981
17.5 | 0.04817219 | 11804 | 17.24779
18 | 0.04811493 | 11016 | 17.74665
18.5 | 0.04806317 | 10700 | 18.24765
19 | 0.04802404 | 9756 | 18.74616
19.5 | 0.04797069 | 9224 | 19.24436
20 | 0.04792901 | 8408 | 19.74275
20.5 | 0.04789981 | 7452 | 20.23495
21 | 0.04785708 | 7040 | 20.73669
21.5 | 0.04783104 | 5820 | 21.24199
22 | 0.04780161 | 4880 | 21.7372
22.5 | 0.04779358 | 3936 | 22.23025
23 | 0.04778096 | 2999 | 22.73344
23.5 | 0.04775239 | 2180 | 23.23696
24 | 0.04772767 | 1620 | 23.72792
24.5 | 0.04771161 | 1208 | 24.21513
25 | 0.04773197 | 942 | 24.73838
25.5 | 0.04777341 | 584 | 25.28237
26 | 0.04776638 | 284 | 25.76662
26.5 | 0.04775576 | 192 | 26.16873
27 | 0.04760661 | 104 | 26.67748
27.5 | 0.0475626 | 24 | 27.213
28 | 0.04766083 | 1 | 27.71281
x displacement (um) | Pore-pore probability
0 | 0.2208061
0.5 | 0.08233261
1 | 0.05079269
1.5 | 0.05450821
2 | 0.05516815
2.5 | 0.054245
3 | 0.05399323
3.5 | 0.05378723
4 | 0.0534935
4.5 | 0.05406189
5 | 0.05391693
5.5 | 0.0537262
6 | 0.052734375
6.5 | 0.0527153
7 | 0.05263519
7.5 | 0.05207062
8 | 0.05247498
8.5 | 0.05203629
9 | 0.05211258
9.5 | 0.05228424
10 | 0.05186462
10.5 | 0.05130768
11 | 0.05186844
11.5 | 0.05169296
12 | 0.05218506
12.5 | 0.05150223
13 | 0.0512619
13.5 | 0.05093384
14 | 0.05109024
14.5 | 0.05150604
15 | 0.05177307
15.5 | 0.05098724
16 | 0.05139923
y displacement (um) | Pore-pore probability
0 | 0.2208061
0.5 | 0.09894562
1 | 0.05578232
1.5 | 0.05140686
2 | 0.05517197
2.5 | 0.05442429
3 | 0.05309677
3.5 | 0.05252457
4 | 0.05275726
4.5 | 0.05177689
5 | 0.0509491
5.5 | 0.05118179
6 | 0.05117798
6.5 | 0.05053711
7 | 0.05039597
7.5 | 0.05062485
8 | 0.04997253
8.5 | 0.04998779
9 | 0.05008698
9.5 | 0.0498848
10 | 0.04949188
10.5 | 0.04872894
11 | 0.04812622
11.5 | 0.04817581
12 | 0.04773712
12.5 | 0.04690933
13 | 0.04720688
13.5 | 0.04755783
14 | 0.04681778
14.5 | 0.04618835
15 | 0.04641724
15.5 | 0.04637527
16 | 0.04602051
z displacement (um) | Pore-pore probability
0 | 0.2208061
0.5 | 0.1004028
1 | 0.05786896
1.5 | 0.05295181
2 | 0.05566025
2.5 | 0.05521393
3 | 0.05396271
3.5 | 0.05340195
4 | 0.05301285
4.5 | 0.05283356
5 | 0.05192566
5.5 | 0.05181885
6 | 0.05112457
6.5 | 0.05067825
7 | 0.05141449
7.5 | 0.05160141
8 | 0.05199814
8.5 | 0.05133438
9 | 0.05041885
9.5 | 0.05024338
10 | 0.05007172
10.5 | 0.04964828
11 | 0.04969406
11.5 | 0.04903793
12 | 0.04913712
12.5 | 0.04893112
13 | 0.04852676
13.5 | 0.04854965
14 | 0.04874802
14.5 | 0.04848862
15 | 0.04831314
15.5 | 0.04787445
16 | 0.04782104