## SpecificSurfaceArea
名称 / Name | 数值 / Value
输入结构 / Input Structure | 20260914_166
电解液相体积分数 / Electrolyte Volume Fraction | 0.330513
颗粒相体积分数 / Particle Volume Fraction | 0.5760155
CBD相体积分数 / CBD Volume Fraction | 0.09347153
固体体素数量 / Solid Voxel Count | 150999
总界面面积 (um^2) / Total Interfacial Area (um^2) | 38561.5
总固体体积 (um^3) / Total Solid Volume (um^3) | 18874.875
比表面积 (1/um) / Specific Surface Area (1/um) | 2.043007
总集群数量 / Total Cluster Count | 7
最大颗粒集群体积 (voxel) / Largest Particle Cluster Volume (voxel) | 150968
未知颗粒集群数量 / Unknown Particle Cluster Count | 6
未知颗粒集群总体积 (voxel) / Total Unknown Particle Cluster Volume (voxel) | 31
未知颗粒体积分数 / Unknown Particle Volume Fraction | 0.0002052994
归一化平均团簇体积 / Normalized Average Cluster Volume | 1
电子连接度 / Electronic Connectivity | 0.9999603
电解液相连通率 / Electrolyte Connectivity | 0.9953948
是否贯通 / Percolating | 是 / Yes
曲折度τ / Tortuosity τ | 1.066942
等效当量颗粒粒径 (um) / Equivalent Particle Diameter (um) | 17.26881
瓶颈度 beta / Constrictivity (x) | 1
瓶颈半径 r_min (um) | 0.7071068
孔体半径 r_max (um) | 0.7071068
瓶颈度状态 / Constrictivity Status | ok
侵入入口 / Intrusion Inlet | low
球心邻域 / Center Connectivity | 26
算法版本 / Method | edt_critical_radii_closed_dilation_v2
半径采样 / Radius Sampling | All positive EDT values
Radius (um) | CPSD (total volume fraction) | MIP (total volume fraction)
0 | 0.330513 | 0.3294907
0.5 | 0.330513 | 0.3294907
0.7071068 | 0.2564278 | 0.2145348
0.8660254 | 0.1536865 | 0.01555634
1 | 0.1175346 | 0.00963974
1.118034 | 0.09648895 | 0.00579071
1.224745 | 0.04142761 | 0.001663208
1.414214 | 0.02561569 | 0.0003204346
1.5 | 0.01911926 | 0.0003852844
1.581139 | 0.01072311 | 0
1.658312 | 0.006843567 | 0
1.732051 | 0.005180359 | 0
1.802776 | 0.003757477 | 0
1.870829 | 0.002723694 | 0
2.061553 | 0.002738953 | 0
2.12132 | 0.001285553 | 0
2.5 | 0 | 0
弦长分布 / Chord Length
Status | ok
Method | periodic_voxel_runs_v1
Pore label | 0
Voxel size (um) | 0.5
Periodic axes | xyz
Sample count | 25021
Mean (um) | 1.731386
Population std (um) | 1.61897
Quantile method | inverse_empirical_cdf
Axis | x
Window-spanning lines | 0
Full pore line policy | one_period_censored
Quantile | Length (um)
0.05 | 0.5
0.1 | 0.5
0.15 | 0.5
0.2 | 0.5
0.25 | 0.5
0.3 | 0.5
0.35 | 1
0.4 | 1
0.45 | 1
0.5 | 1
0.55 | 1.5
0.6 | 1.5
0.65 | 1.5
0.7 | 2
0.75 | 2
0.8 | 2.5
0.85 | 3
0.9 | 4
0.95 | 5
Length (um) | Count | Probability mass | CDF
0.5 | 8376 | 0.3347588 | 0.3347588
1 | 4802 | 0.1919188 | 0.5266776
1.5 | 3300 | 0.1318892 | 0.6585668
2 | 2307 | 0.09220255 | 0.7507694
2.5 | 1623 | 0.06486551 | 0.8156349
3 | 1220 | 0.04875904 | 0.8643939
3.5 | 839 | 0.03353183 | 0.8979257
4 | 622 | 0.02485912 | 0.9227849
4.5 | 478 | 0.01910395 | 0.9418888
5 | 365 | 0.01458775 | 0.9564766
5.5 | 242 | 0.009671876 | 0.9661484
6 | 216 | 0.008632748 | 0.9747812
6.5 | 164 | 0.006554494 | 0.9813357
7 | 123 | 0.004915871 | 0.9862515
7.5 | 90 | 0.003596979 | 0.9898485
8 | 66 | 0.002637784 | 0.9924863
8.5 | 42 | 0.00167859 | 0.9941649
9 | 38 | 0.001518724 | 0.9956836
9.5 | 23 | 0.0009192278 | 0.9966029
10 | 21 | 0.000839295 | 0.9974421
10.5 | 13 | 0.0005195636 | 0.9979617
11 | 12 | 0.0004795971 | 0.9984413
11.5 | 9 | 0.0003596979 | 0.998801
12 | 9 | 0.0003596979 | 0.9991607
12.5 | 7 | 0.000279765 | 0.9994405
13 | 4 | 0.0001598657 | 0.9996003
13.5 | 3 | 0.0001198993 | 0.9997202
14 | 2 | 7.993286e-05 | 0.9998002
14.5 | 2 | 7.993286e-05 | 0.9998801
15.5 | 1 | 3.996643e-05 | 0.9999201
16 | 2 | 7.993286e-05 | 1
球接触分布 / Spherical Contact
Status | ok
Method | periodic_solid_to_pore_edt_v1
Pore label | 0
Voxel size (um) | 0.5
Periodic axes | xyz
Sample count | 175502
Mean (um) | 0.7023787
Population std (um) | 0.2443517
Quantile method | inverse_empirical_cdf
Distance direction | solid_to_pore
Distance convention | voxel_center_to_voxel_center
Quantile | Length (um)
0.05 | 0.5
0.1 | 0.5
0.15 | 0.5
0.2 | 0.5
0.25 | 0.5
0.3 | 0.5
0.35 | 0.5
0.4 | 0.5
0.45 | 0.5
0.5 | 0.7071068
0.55 | 0.7071068
0.6 | 0.7071068
0.65 | 0.7071068
0.7 | 0.7071068
0.75 | 0.8660254
0.8 | 0.8660254
0.85 | 1
0.9 | 1.118034
0.95 | 1.118034
Length (um) | Count | Probability mass | CDF
0.5 | 83266 | 0.4744447 | 0.4744447
0.7071068 | 43445 | 0.247547 | 0.7219918
0.8660254 | 15758 | 0.08978815 | 0.8117799
1 | 10579 | 0.06027852 | 0.8720584
1.118034 | 15284 | 0.08708733 | 0.9591458
1.224745 | 4147 | 0.02362936 | 0.9827751
1.414214 | 1263 | 0.007196499 | 0.9899716
1.5 | 1152 | 0.006564028 | 0.9965357
1.581139 | 313 | 0.001783455 | 0.9983191
1.658312 | 152 | 0.000866087 | 0.9991852
1.732051 | 31 | 0.0001766362 | 0.9993618
1.802776 | 61 | 0.0003475744 | 0.9997094
1.870829 | 37 | 0.0002108238 | 0.9999202
2 | 4 | 2.279176e-05 | 0.999943
2.061553 | 8 | 4.558353e-05 | 0.9999886
2.12132 | 2 | 1.139588e-05 | 1
两点相关函数 / Two-Point Correlation
Status | ok
Method | periodic_fft_radial_shells_v1
Pore label | 0
Porosity | 0.330513
Voxel size (um) | 0.5
Periodic axes | xyz
Radial bins | bin_0_origin_only; bin_k: (k-1)*h < distance <= k*h
Normalization | joint_probability; C(0)=porosity
Radius upper edge (um) | Pore-pore probability | Displacement count | Mean distance (um)
0 | 0.330513 | 1 | 0
0.5 | 0.2335676 | 6 | 0.5
1 | 0.1956282 | 26 | 0.8235956
1.5 | 0.1559327 | 90 | 1.313303
2 | 0.1332892 | 134 | 1.766191
2.5 | 0.1221802 | 258 | 2.253291
3 | 0.1187176 | 410 | 2.770151
3.5 | 0.1180435 | 494 | 3.265115
4 | 0.1170309 | 690 | 3.741377
4.5 | 0.1152811 | 962 | 4.254797
5 | 0.1135406 | 1098 | 4.759989
5.5 | 0.1123292 | 1406 | 5.252971
6 | 0.1116458 | 1578 | 5.743306
6.5 | 0.1112766 | 2018 | 6.243088
7 | 0.1109916 | 2342 | 6.754523
7.5 | 0.1107368 | 2634 | 7.258808
8 | 0.1104783 | 2930 | 7.74816
8.5 | 0.1102883 | 3402 | 8.24276
9 | 0.1101139 | 3926 | 8.747226
9.5 | 0.109938 | 4266 | 9.248753
10 | 0.1097167 | 4730 | 9.745648
10.5 | 0.109462 | 5510 | 10.25421
11 | 0.1092368 | 5562 | 10.75425
11.5 | 0.1090805 | 6410 | 11.24499
12 | 0.1090164 | 6894 | 11.74507
12.5 | 0.1089698 | 7490 | 12.24414
13 | 0.1089178 | 8258 | 12.74442
13.5 | 0.1088663 | 8994 | 13.25285
14 | 0.1088039 | 9446 | 13.75428
14.5 | 0.1087741 | 9978 | 14.2483
15 | 0.1087638 | 11138 | 14.74781
15.5 | 0.1088159 | 11406 | 15.24523
16 | 0.1088631 | 12575 | 15.74338
16.5 | 0.1089627 | 12848 | 16.24802
17 | 0.1090557 | 12060 | 16.74981
17.5 | 0.109016 | 11804 | 17.24779
18 | 0.1089941 | 11016 | 17.74665
18.5 | 0.1090261 | 10700 | 18.24765
19 | 0.1090124 | 9756 | 18.74616
19.5 | 0.1090483 | 9224 | 19.24436
20 | 0.1090522 | 8408 | 19.74275
20.5 | 0.1089512 | 7452 | 20.23495
21 | 0.1089453 | 7040 | 20.73669
21.5 | 0.1087856 | 5820 | 21.24199
22 | 0.1087258 | 4880 | 21.7372
22.5 | 0.108586 | 3936 | 22.23025
23 | 0.1084912 | 2999 | 22.73344
23.5 | 0.1084795 | 2180 | 23.23696
24 | 0.108365 | 1620 | 23.72792
24.5 | 0.1082259 | 1208 | 24.21513
25 | 0.1078889 | 942 | 24.73838
25.5 | 0.1073433 | 584 | 25.28237
26 | 0.1068498 | 284 | 25.76662
26.5 | 0.106403 | 192 | 26.16873
27 | 0.1060097 | 104 | 26.67748
27.5 | 0.1057577 | 24 | 27.213
28 | 0.1057587 | 1 | 27.71281
x displacement (um) | Pore-pore probability
0 | 0.330513
0.5 | 0.2350655
1 | 0.1804962
1.5 | 0.1452522
2 | 0.1267319
2.5 | 0.1191559
3 | 0.11763
3.5 | 0.1169739
4 | 0.1160698
4.5 | 0.1150932
5 | 0.114212
5.5 | 0.113205
6 | 0.1117783
6.5 | 0.1103363
7 | 0.1090202
7.5 | 0.1082497
8 | 0.1081734
8.5 | 0.1086388
9 | 0.1089935
9.5 | 0.1088562
10 | 0.1083412
10.5 | 0.1076698
11 | 0.1071091
11.5 | 0.1058273
12 | 0.1060104
12.5 | 0.1068115
13 | 0.1070328
13.5 | 0.1068306
14 | 0.1064682
14.5 | 0.1057014
15 | 0.105545
15.5 | 0.1058464
16 | 0.1059341
y displacement (um) | Pore-pore probability
0 | 0.330513
0.5 | 0.2352829
1 | 0.1807251
1.5 | 0.1459579
2 | 0.1276207
2.5 | 0.1198502
3 | 0.1180229
3.5 | 0.1172218
4 | 0.1163712
4.5 | 0.1153793
5 | 0.1143341
5.5 | 0.1136017
6 | 0.1126251
6.5 | 0.1118851
7 | 0.1110573
7.5 | 0.1110191
8 | 0.1107292
8.5 | 0.1107979
9 | 0.1103401
9.5 | 0.1098251
10 | 0.1093674
10.5 | 0.1092682
11 | 0.1094513
11.5 | 0.109066
12 | 0.1085815
12.5 | 0.1076927
13 | 0.106266
13.5 | 0.1055756
14 | 0.1056137
14.5 | 0.1061707
15 | 0.106102
15.5 | 0.1062622
16 | 0.1063766
z displacement (um) | Pore-pore probability
0 | 0.330513
0.5 | 0.2303543
1 | 0.1742668
1.5 | 0.1412125
2 | 0.1252594
2.5 | 0.1211433
3 | 0.1212959
3.5 | 0.1202927
4 | 0.1186218
4.5 | 0.115757
5 | 0.1137314
5.5 | 0.1125908
6 | 0.1119728
6.5 | 0.1111794
7 | 0.1108208
7.5 | 0.1113701
8 | 0.1114197
8.5 | 0.1114349
9 | 0.1112633
9.5 | 0.1110306
10 | 0.1112213
10.5 | 0.1107903
11 | 0.1098938
11.5 | 0.1088257
12 | 0.1082687
12.5 | 0.107914
13 | 0.1077652
13.5 | 0.1076546
14 | 0.107254
14.5 | 0.1059113
15 | 0.1050987
15.5 | 0.104847
16 | 0.1049194