## SpecificSurfaceArea
名称 / Name | 数值 / Value
输入结构 / Input Structure | 20260914_168
电解液相体积分数 / Electrolyte Volume Fraction | 0.3479919
颗粒相体积分数 / Particle Volume Fraction | 0.5701141
CBD相体积分数 / CBD Volume Fraction | 0.08189392
固体体素数量 / Solid Voxel Count | 149452
总界面面积 (um^2) / Total Interfacial Area (um^2) | 66032.75
总固体体积 (um^3) / Total Solid Volume (um^3) | 18681.5
比表面积 (1/um) / Specific Surface Area (1/um) | 3.53466
总集群数量 / Total Cluster Count | 4
最大颗粒集群体积 (voxel) / Largest Particle Cluster Volume (voxel) | 149449
未知颗粒集群数量 / Unknown Particle Cluster Count | 2
未知颗粒集群总体积 (voxel) / Total Unknown Particle Cluster Volume (voxel) | 2
未知颗粒体积分数 / Unknown Particle Volume Fraction | 1.338222e-05
归一化平均团簇体积 / Normalized Average Cluster Volume | 0.5000033
电子连接度 / Electronic Connectivity | 0.9999933
电解液相连通率 / Electrolyte Connectivity | 0.993346
是否贯通 / Percolating | 是 / Yes
曲折度τ / Tortuosity τ | 1.060367
等效当量颗粒粒径 (um) / Equivalent Particle Diameter (um) | 20.73884
瓶颈度 beta / Constrictivity (x) | 1
瓶颈半径 r_min (um) | 0.5
孔体半径 r_max (um) | 0.5
瓶颈度状态 / Constrictivity Status | ok
侵入入口 / Intrusion Inlet | low
球心邻域 / Center Connectivity | 26
算法版本 / Method | edt_critical_radii_closed_dilation_v2
半径采样 / Radius Sampling | All positive EDT values
Radius (um) | CPSD (total volume fraction) | MIP (total volume fraction)
0 | 0.3479919 | 0.3461227
0.5 | 0.3479919 | 0.3461227
0.7071068 | 0.1681519 | 0.01643753
0.8660254 | 0.03231049 | 0.001411438
1 | 0.01258087 | 0.0007171631
1.118034 | 0.00478363 | 0.0002746582
1.224745 | 0.0005912781 | 0
1.5 | 0 | 0
弦长分布 / Chord Length
Status | ok
Method | periodic_voxel_runs_v1
Pore label | 0
Voxel size (um) | 0.5
Periodic axes | xyz
Sample count | 36826
Mean (um) | 1.238581
Population std (um) | 1.005029
Quantile method | inverse_empirical_cdf
Axis | x
Window-spanning lines | 0
Full pore line policy | one_period_censored
Quantile | Length (um)
0.05 | 0.5
0.1 | 0.5
0.15 | 0.5
0.2 | 0.5
0.25 | 0.5
0.3 | 0.5
0.35 | 0.5
0.4 | 0.5
0.45 | 1
0.5 | 1
0.55 | 1
0.6 | 1
0.65 | 1
0.7 | 1.5
0.75 | 1.5
0.8 | 2
0.85 | 2
0.9 | 2.5
0.95 | 3.5
Length (um) | Count | Probability mass | CDF
0.5 | 15601 | 0.4236409 | 0.4236409
1 | 8651 | 0.2349155 | 0.6585565
1.5 | 4811 | 0.1306414 | 0.7891978
2 | 2921 | 0.07931896 | 0.8685168
2.5 | 1791 | 0.04863412 | 0.9171509
3 | 1186 | 0.03220551 | 0.9493564
3.5 | 699 | 0.01898115 | 0.9683376
4 | 418 | 0.01135068 | 0.9796883
4.5 | 291 | 0.007902026 | 0.9875903
5 | 173 | 0.004697768 | 0.9922881
5.5 | 115 | 0.003122794 | 0.9954109
6 | 60 | 0.001629284 | 0.9970401
6.5 | 42 | 0.001140499 | 0.9981806
7 | 28 | 0.0007603324 | 0.998941
7.5 | 19 | 0.0005159398 | 0.9994569
8 | 8 | 0.0002172378 | 0.9996741
8.5 | 7 | 0.0001900831 | 0.9998642
9 | 3 | 8.146418e-05 | 0.9999457
9.5 | 2 | 5.430946e-05 | 1
球接触分布 / Spherical Contact
Status | ok
Method | periodic_solid_to_pore_edt_v1
Pore label | 0
Voxel size (um) | 0.5
Periodic axes | xyz
Sample count | 170920
Mean (um) | 0.7352824
Population std (um) | 0.4706534
Quantile method | inverse_empirical_cdf
Distance direction | solid_to_pore
Distance convention | voxel_center_to_voxel_center
Quantile | Length (um)
0.05 | 0.5
0.1 | 0.5
0.15 | 0.5
0.2 | 0.5
0.25 | 0.5
0.3 | 0.5
0.35 | 0.5
0.4 | 0.5
0.45 | 0.5
0.5 | 0.5
0.55 | 0.5
0.6 | 0.5
0.65 | 0.7071068
0.7 | 0.7071068
0.75 | 0.7071068
0.8 | 0.7071068
0.85 | 1.118034
0.9 | 1.414214
0.95 | 1.870829
Length (um) | Count | Probability mass | CDF
0.5 | 108561 | 0.6351568 | 0.6351568
0.7071068 | 28718 | 0.1680201 | 0.8031769
0.8660254 | 4420 | 0.02586005 | 0.829037
1 | 2841 | 0.01662181 | 0.8456588
1.118034 | 5661 | 0.03312076 | 0.8787795
1.224745 | 3177 | 0.01858764 | 0.8973672
1.414214 | 1392 | 0.008144161 | 0.9055114
1.5 | 2873 | 0.01680903 | 0.9223204
1.581139 | 1843 | 0.01078282 | 0.9331032
1.658312 | 1278 | 0.007477182 | 0.9405804
1.732051 | 365 | 0.002135502 | 0.9427159
1.802776 | 1049 | 0.006137374 | 0.9488533
1.870829 | 1559 | 0.009121226 | 0.9579745
2 | 341 | 0.001995085 | 0.9599696
2.061553 | 1317 | 0.007705359 | 0.9676749
2.12132 | 724 | 0.0042359 | 0.9719108
2.179449 | 388 | 0.002270068 | 0.9741809
2.236068 | 381 | 0.002229113 | 0.97641
2.291288 | 602 | 0.003522116 | 0.9799321
2.345208 | 275 | 0.00160894 | 0.9815411
2.44949 | 233 | 0.001363211 | 0.9829043
2.5 | 358 | 0.002094547 | 0.9849988
2.54951 | 585 | 0.003422654 | 0.9884215
2.598076 | 193 | 0.001129183 | 0.9895507
2.692582 | 367 | 0.002147203 | 0.9916979
2.738613 | 186 | 0.001088228 | 0.9927861
2.828427 | 56 | 0.0003276387 | 0.9931137
2.872281 | 164 | 0.0009595132 | 0.9940733
2.915476 | 144 | 0.0008424994 | 0.9949158
2.95804 | 125 | 0.0007313363 | 0.9956471
3 | 90 | 0.0005265621 | 0.9961736
3.041381 | 57 | 0.0003334894 | 0.9965071
3.082207 | 114 | 0.0006669787 | 0.9971741
3.162278 | 37 | 0.0002164755 | 0.9973906
3.201562 | 130 | 0.0007605897 | 0.9981512
3.24037 | 45 | 0.0002632811 | 0.9984145
3.278719 | 22 | 0.0001287152 | 0.9985432
3.316625 | 20 | 0.0001170138 | 0.9986602
3.354102 | 60 | 0.0003510414 | 0.9990112
3.391165 | 25 | 0.0001462673 | 0.9991575
3.464102 | 5 | 2.925345e-05 | 0.9991868
3.5 | 27 | 0.0001579686 | 0.9993447
3.535534 | 36 | 0.0002106249 | 0.9995553
3.570714 | 16 | 9.361105e-05 | 0.999649
3.605551 | 6 | 3.510414e-05 | 0.9996841
3.640055 | 18 | 0.0001053124 | 0.9997894
3.674235 | 16 | 9.361105e-05 | 0.999883
3.741657 | 7 | 4.095483e-05 | 0.9999239
3.774917 | 3 | 1.755207e-05 | 0.9999415
3.807887 | 2 | 1.170138e-05 | 0.9999532
3.840573 | 2 | 1.170138e-05 | 0.9999649
3.905125 | 3 | 1.755207e-05 | 0.9999824
3.937004 | 2 | 1.170138e-05 | 0.9999941
4.062019 | 1 | 5.85069e-06 | 1
两点相关函数 / Two-Point Correlation
Status | ok
Method | periodic_fft_radial_shells_v1
Pore label | 0
Porosity | 0.3479919
Voxel size (um) | 0.5
Periodic axes | xyz
Radial bins | bin_0_origin_only; bin_k: (k-1)*h < distance <= k*h
Normalization | joint_probability; C(0)=porosity
Radius upper edge (um) | Pore-pore probability | Displacement count | Mean distance (um)
0 | 0.3479919 | 1 | 0
0.5 | 0.2046432 | 6 | 0.5
1 | 0.1667108 | 26 | 0.8235956
1.5 | 0.1466714 | 90 | 1.313303
2 | 0.1445481 | 134 | 1.766191
2.5 | 0.1439743 | 258 | 2.253291
3 | 0.1422812 | 410 | 2.770151
3.5 | 0.1409066 | 494 | 3.265115
4 | 0.139701 | 690 | 3.741377
4.5 | 0.1385297 | 962 | 4.254797
5 | 0.1373691 | 1098 | 4.759989
5.5 | 0.1363233 | 1406 | 5.252971
6 | 0.1352657 | 1578 | 5.743306
6.5 | 0.1341917 | 2018 | 6.243088
7 | 0.133079 | 2342 | 6.754523
7.5 | 0.1320744 | 2634 | 7.258808
8 | 0.1311312 | 2930 | 7.74816
8.5 | 0.1301793 | 3402 | 8.24276
9 | 0.129248 | 3926 | 8.747226
9.5 | 0.1282919 | 4266 | 9.248753
10 | 0.1273704 | 4730 | 9.745648
10.5 | 0.1264837 | 5510 | 10.25421
11 | 0.125712 | 5562 | 10.75425
11.5 | 0.1249526 | 6410 | 11.24499
12 | 0.124192 | 6894 | 11.74507
12.5 | 0.1234661 | 7490 | 12.24414
13 | 0.1228103 | 8258 | 12.74442
13.5 | 0.1222185 | 8994 | 13.25285
14 | 0.1216557 | 9446 | 13.75428
14.5 | 0.1211404 | 9978 | 14.2483
15 | 0.1206411 | 11138 | 14.74781
15.5 | 0.1202373 | 11406 | 15.24523
16 | 0.1198442 | 12575 | 15.74338
16.5 | 0.119388 | 12848 | 16.24802
17 | 0.1188245 | 12060 | 16.74981
17.5 | 0.1183301 | 11804 | 17.24779
18 | 0.1178821 | 11016 | 17.74665
18.5 | 0.1174433 | 10700 | 18.24765
19 | 0.1170669 | 9756 | 18.74616
19.5 | 0.116747 | 9224 | 19.24436
20 | 0.1164939 | 8408 | 19.74275
20.5 | 0.1162686 | 7452 | 20.23495
21 | 0.1160598 | 7040 | 20.73669
21.5 | 0.1159357 | 5820 | 21.24199
22 | 0.1158435 | 4880 | 21.7372
22.5 | 0.1158023 | 3936 | 22.23025
23 | 0.1157693 | 2999 | 22.73344
23.5 | 0.1157519 | 2180 | 23.23696
24 | 0.1157011 | 1620 | 23.72792
24.5 | 0.1156868 | 1208 | 24.21513
25 | 0.1157214 | 942 | 24.73838
25.5 | 0.1156135 | 584 | 25.28237
26 | 0.1155308 | 284 | 25.76662
26.5 | 0.1155273 | 192 | 26.16873
27 | 0.1158777 | 104 | 26.67748
27.5 | 0.1161114 | 24 | 27.213
28 | 0.1162949 | 1 | 27.71281
x displacement (um) | Pore-pore probability
0 | 0.3479919
0.5 | 0.2075119
1 | 0.15662
1.5 | 0.143692
2 | 0.1464272
2.5 | 0.1439476
3 | 0.1426048
3.5 | 0.1418991
4 | 0.139904
4.5 | 0.1394348
5 | 0.1387024
5.5 | 0.1378632
6 | 0.1364822
6.5 | 0.136013
7 | 0.1351852
7.5 | 0.1349792
8 | 0.1340752
8.5 | 0.1334915
9 | 0.1329994
9.5 | 0.1327095
10 | 0.1315498
10.5 | 0.1307411
11 | 0.1299858
11.5 | 0.1294556
12 | 0.1291542
12.5 | 0.1293983
13 | 0.1295395
13.5 | 0.1289139
14 | 0.12854
14.5 | 0.127861
15 | 0.1275444
15.5 | 0.1278915
16 | 0.1284637
y displacement (um) | Pore-pore probability
0 | 0.3479919
0.5 | 0.1954346
1 | 0.1543274
1.5 | 0.1435394
2 | 0.1448822
2.5 | 0.1418419
3 | 0.1406631
3.5 | 0.1389732
4 | 0.1381493
4.5 | 0.1368256
5 | 0.1361351
5.5 | 0.1349449
6 | 0.133007
6.5 | 0.1312447
7 | 0.1309624
7.5 | 0.1293869
8 | 0.1278381
8.5 | 0.1276932
9 | 0.1270103
9.5 | 0.1249008
10 | 0.1229172
10.5 | 0.1225929
11 | 0.1226425
11.5 | 0.1219139
12 | 0.120575
12.5 | 0.1195946
13 | 0.1193542
13.5 | 0.1187553
14 | 0.1184158
14.5 | 0.1185417
15 | 0.1184502
15.5 | 0.1183281
16 | 0.1181107
z displacement (um) | Pore-pore probability
0 | 0.3479919
0.5 | 0.2109833
1 | 0.1586304
1.5 | 0.1423759
2 | 0.1453705
2.5 | 0.142849
3 | 0.1419296
3.5 | 0.1407814
4 | 0.1395645
4.5 | 0.139267
5 | 0.1383171
5.5 | 0.1377792
6 | 0.136013
6.5 | 0.1348114
7 | 0.1345749
7.5 | 0.1336784
8 | 0.1326256
8.5 | 0.1312408
9 | 0.1303215
9.5 | 0.1292915
10 | 0.1283035
10.5 | 0.1272888
11 | 0.1264572
11.5 | 0.1257896
12 | 0.1253471
12.5 | 0.1249008
13 | 0.1241264
13.5 | 0.1240425
14 | 0.1239166
14.5 | 0.1238365
15 | 0.123497
15.5 | 0.1235886
16 | 0.122818