## SpecificSurfaceArea
名称 / Name | 数值 / Value
输入结构 / Input Structure | 20260914_169
电解液相体积分数 / Electrolyte Volume Fraction | 0.3056679
颗粒相体积分数 / Particle Volume Fraction | 0.618454
CBD相体积分数 / CBD Volume Fraction | 0.07587814
固体体素数量 / Solid Voxel Count | 162124
总界面面积 (um^2) / Total Interfacial Area (um^2) | 54914.5
总固体体积 (um^3) / Total Solid Volume (um^3) | 20265.5
比表面积 (1/um) / Specific Surface Area (1/um) | 2.709753
总集群数量 / Total Cluster Count | 3
最大颗粒集群体积 (voxel) / Largest Particle Cluster Volume (voxel) | 162120
未知颗粒集群数量 / Unknown Particle Cluster Count | 2
未知颗粒集群总体积 (voxel) / Total Unknown Particle Cluster Volume (voxel) | 4
未知颗粒体积分数 / Unknown Particle Volume Fraction | 2.467247e-05
归一化平均团簇体积 / Normalized Average Cluster Volume | 1
电子连接度 / Electronic Connectivity | 0.9999938
电解液相连通率 / Electrolyte Connectivity | 0.9914762
是否贯通 / Percolating | 是 / Yes
曲折度τ / Tortuosity τ | 1.062689
等效当量颗粒粒径 (um) / Equivalent Particle Diameter (um) | 23.45376
瓶颈度 beta / Constrictivity (x) | 0.5
瓶颈半径 r_min (um) | 0.5
孔体半径 r_max (um) | 0.7071068
瓶颈度状态 / Constrictivity Status | ok
侵入入口 / Intrusion Inlet | low
球心邻域 / Center Connectivity | 26
算法版本 / Method | edt_critical_radii_closed_dilation_v2
半径采样 / Radius Sampling | All positive EDT values
Radius (um) | CPSD (total volume fraction) | MIP (total volume fraction)
0 | 0.3056679 | 0.3036919
0.5 | 0.3056679 | 0.3036919
0.7071068 | 0.1670876 | 0.01836395
0.8660254 | 0.03614426 | 0.001609802
1 | 0.01848602 | 0.001041412
1.118034 | 0.009716034 | 0.0003700256
1.224745 | 0.00213623 | 0
1.414214 | 0.0004425049 | 0
1.5 | 0 | 0
弦长分布 / Chord Length
Status | ok
Method | periodic_voxel_runs_v1
Pore label | 0
Voxel size (um) | 0.5
Periodic axes | xyz
Sample count | 32497
Mean (um) | 1.232868
Population std (um) | 0.9904073
Quantile method | inverse_empirical_cdf
Axis | x
Window-spanning lines | 0
Full pore line policy | one_period_censored
Quantile | Length (um)
0.05 | 0.5
0.1 | 0.5
0.15 | 0.5
0.2 | 0.5
0.25 | 0.5
0.3 | 0.5
0.35 | 0.5
0.4 | 0.5
0.45 | 1
0.5 | 1
0.55 | 1
0.6 | 1
0.65 | 1
0.7 | 1.5
0.75 | 1.5
0.8 | 2
0.85 | 2
0.9 | 2.5
0.95 | 3
Length (um) | Count | Probability mass | CDF
0.5 | 13668 | 0.4205927 | 0.4205927
1 | 7633 | 0.2348832 | 0.6554759
1.5 | 4355 | 0.1340124 | 0.7894883
2 | 2688 | 0.08271533 | 0.8722036
2.5 | 1629 | 0.0501277 | 0.9223313
3 | 945 | 0.02907961 | 0.9514109
3.5 | 639 | 0.01966335 | 0.9710743
4 | 369 | 0.01135489 | 0.9824291
4.5 | 219 | 0.006739084 | 0.9891682
5 | 120 | 0.003692649 | 0.9928609
5.5 | 91 | 0.002800258 | 0.9956611
6 | 48 | 0.001477059 | 0.9971382
6.5 | 32 | 0.0009847063 | 0.9981229
7 | 25 | 0.0007693018 | 0.9988922
7.5 | 9 | 0.0002769486 | 0.9991692
8 | 9 | 0.0002769486 | 0.9994461
8.5 | 5 | 0.0001538604 | 0.9996
9 | 4 | 0.0001230883 | 0.9997231
9.5 | 2 | 6.154414e-05 | 0.9997846
10 | 4 | 0.0001230883 | 0.9999077
10.5 | 1 | 3.077207e-05 | 0.9999385
11.5 | 1 | 3.077207e-05 | 0.9999692
13 | 1 | 3.077207e-05 | 1
球接触分布 / Spherical Contact
Status | ok
Method | periodic_solid_to_pore_edt_v1
Pore label | 0
Voxel size (um) | 0.5
Periodic axes | xyz
Sample count | 182015
Mean (um) | 0.746933
Population std (um) | 0.4290224
Quantile method | inverse_empirical_cdf
Distance direction | solid_to_pore
Distance convention | voxel_center_to_voxel_center
Quantile | Length (um)
0.05 | 0.5
0.1 | 0.5
0.15 | 0.5
0.2 | 0.5
0.25 | 0.5
0.3 | 0.5
0.35 | 0.5
0.4 | 0.5
0.45 | 0.5
0.5 | 0.5
0.55 | 0.7071068
0.6 | 0.7071068
0.65 | 0.7071068
0.7 | 0.7071068
0.75 | 0.7071068
0.8 | 0.8660254
0.85 | 1.118034
0.9 | 1.224745
0.95 | 1.732051
Length (um) | Count | Probability mass | CDF
0.5 | 99346 | 0.5458122 | 0.5458122
0.7071068 | 39901 | 0.2192182 | 0.7650304
0.8660254 | 9709 | 0.05334176 | 0.8183721
1 | 5372 | 0.02951405 | 0.8478862
1.118034 | 7412 | 0.04072192 | 0.8886081
1.224745 | 3560 | 0.01955883 | 0.9081669
1.414214 | 1537 | 0.008444359 | 0.9166113
1.5 | 2914 | 0.01600967 | 0.9326209
1.581139 | 1706 | 0.009372854 | 0.9419938
1.658312 | 1291 | 0.007092822 | 0.9490866
1.732051 | 423 | 0.002323984 | 0.9514106
1.802776 | 1115 | 0.006125869 | 0.9575365
1.870829 | 1643 | 0.009026729 | 0.9665632
2 | 232 | 0.00127462 | 0.9678378
2.061553 | 1236 | 0.006790649 | 0.9746285
2.12132 | 688 | 0.003779908 | 0.9784084
2.179449 | 415 | 0.002280032 | 0.9806884
2.236068 | 345 | 0.001895448 | 0.9825839
2.291288 | 570 | 0.00313161 | 0.9857155
2.345208 | 260 | 0.001428454 | 0.9871439
2.44949 | 239 | 0.001313079 | 0.988457
2.5 | 257 | 0.001411972 | 0.989869
2.54951 | 472 | 0.002593193 | 0.9924622
2.598076 | 168 | 0.0009230009 | 0.9933852
2.692582 | 315 | 0.001730627 | 0.9951158
2.738613 | 147 | 0.0008076257 | 0.9959234
2.828427 | 38 | 0.000208774 | 0.9961322
2.872281 | 134 | 0.0007362031 | 0.9968684
2.915476 | 110 | 0.0006043458 | 0.9974727
2.95804 | 80 | 0.0004395242 | 0.9979123
3 | 46 | 0.0002527264 | 0.998165
3.041381 | 37 | 0.0002032799 | 0.9983683
3.082207 | 91 | 0.0004999588 | 0.9988682
3.162278 | 24 | 0.0001318573 | 0.9990001
3.201562 | 75 | 0.000412054 | 0.9994121
3.24037 | 23 | 0.0001263632 | 0.9995385
3.278719 | 13 | 7.142268e-05 | 0.9996099
3.316625 | 11 | 6.043458e-05 | 0.9996704
3.354102 | 24 | 0.0001318573 | 0.9998022
3.391165 | 8 | 4.395242e-05 | 0.9998462
3.464102 | 1 | 5.494053e-06 | 0.9998517
3.5 | 8 | 4.395242e-05 | 0.9998956
3.535534 | 10 | 5.494053e-05 | 0.9999506
3.570714 | 5 | 2.747026e-05 | 0.999978
3.640055 | 2 | 1.098811e-05 | 0.999989
3.674235 | 2 | 1.098811e-05 | 1
两点相关函数 / Two-Point Correlation
Status | ok
Method | periodic_fft_radial_shells_v1
Pore label | 0
Porosity | 0.3056679
Voxel size (um) | 0.5
Periodic axes | xyz
Radial bins | bin_0_origin_only; bin_k: (k-1)*h < distance <= k*h
Normalization | joint_probability; C(0)=porosity
Radius upper edge (um) | Pore-pore probability | Displacement count | Mean distance (um)
0 | 0.3056679 | 1 | 0
0.5 | 0.1860911 | 6 | 0.5
1 | 0.1460516 | 26 | 0.8235956
1.5 | 0.1159038 | 90 | 1.313303
2 | 0.1094053 | 134 | 1.766191
2.5 | 0.1105911 | 258 | 2.253291
3 | 0.1099711 | 410 | 2.770151
3.5 | 0.1088126 | 494 | 3.265115
4 | 0.1079196 | 690 | 3.741377
4.5 | 0.107158 | 962 | 4.254797
5 | 0.1063589 | 1098 | 4.759989
5.5 | 0.1055042 | 1406 | 5.252971
6 | 0.1046569 | 1578 | 5.743306
6.5 | 0.1038919 | 2018 | 6.243088
7 | 0.1031686 | 2342 | 6.754523
7.5 | 0.1023782 | 2634 | 7.258808
8 | 0.1015802 | 2930 | 7.74816
8.5 | 0.1008454 | 3402 | 8.24276
9 | 0.1001417 | 3926 | 8.747226
9.5 | 0.09945482 | 4266 | 9.248753
10 | 0.09881142 | 4730 | 9.745648
10.5 | 0.09817829 | 5510 | 10.25421
11 | 0.09756723 | 5562 | 10.75425
11.5 | 0.09692623 | 6410 | 11.24499
12 | 0.09631356 | 6894 | 11.74507
12.5 | 0.09578509 | 7490 | 12.24414
13 | 0.09526438 | 8258 | 12.74442
13.5 | 0.09475398 | 8994 | 13.25285
14 | 0.09429974 | 9446 | 13.75428
14.5 | 0.0938829 | 9978 | 14.2483
15 | 0.09345913 | 11138 | 14.74781
15.5 | 0.09310352 | 11406 | 15.24523
16 | 0.09276801 | 12575 | 15.74338
16.5 | 0.0923899 | 12848 | 16.24802
17 | 0.09187777 | 12060 | 16.74981
17.5 | 0.0913825 | 11804 | 17.24779
18 | 0.09088781 | 11016 | 17.74665
18.5 | 0.09044351 | 10700 | 18.24765
19 | 0.09001627 | 9756 | 18.74616
19.5 | 0.08966206 | 9224 | 19.24436
20 | 0.08933745 | 8408 | 19.74275
20.5 | 0.08903285 | 7452 | 20.23495
21 | 0.08876414 | 7040 | 20.73669
21.5 | 0.08845454 | 5820 | 21.24199
22 | 0.08820551 | 4880 | 21.7372
22.5 | 0.08781556 | 3936 | 22.23025
23 | 0.08734554 | 2999 | 22.73344
23.5 | 0.08704271 | 2180 | 23.23696
24 | 0.08679251 | 1620 | 23.72792
24.5 | 0.08640287 | 1208 | 24.21513
25 | 0.08619615 | 942 | 24.73838
25.5 | 0.08625168 | 584 | 25.28237
26 | 0.08613764 | 284 | 25.76662
26.5 | 0.08597851 | 192 | 26.16873
27 | 0.08592055 | 104 | 26.67748
27.5 | 0.08634122 | 24 | 27.213
28 | 0.08727264 | 1 | 27.71281
x displacement (um) | Pore-pore probability
0 | 0.3056679
0.5 | 0.1817017
1 | 0.1284218
1.5 | 0.1078835
2 | 0.1104431
2.5 | 0.1109505
3 | 0.1099091
3.5 | 0.1089249
4 | 0.1068039
4.5 | 0.107132
5 | 0.10709
5.5 | 0.1070213
6 | 0.1053009
6.5 | 0.10495
7 | 0.1043015
7.5 | 0.1036835
8 | 0.1033707
8.5 | 0.1031532
9 | 0.1028748
9.5 | 0.1025848
10 | 0.1018181
10.5 | 0.1016579
11 | 0.1013107
11.5 | 0.1009941
12 | 0.1001282
12.5 | 0.1002159
13 | 0.1003647
13.5 | 0.1001892
14 | 0.100071
14.5 | 0.09988403
15 | 0.09958267
15.5 | 0.09897232
16 | 0.09886169
y displacement (um) | Pore-pore probability
0 | 0.3056679
0.5 | 0.1826363
1 | 0.1309547
1.5 | 0.1100044
2 | 0.1114273
2.5 | 0.1097527
3 | 0.1087914
3.5 | 0.1075859
4 | 0.1063576
4.5 | 0.104866
5 | 0.1042557
5.5 | 0.1036606
6 | 0.1027565
6.5 | 0.1018715
7 | 0.1015892
7.5 | 0.1007881
8 | 0.09996033
8.5 | 0.09898758
9 | 0.09859848
9.5 | 0.09704971
10 | 0.09633255
10.5 | 0.09508896
11 | 0.0941124
11.5 | 0.0941925
12 | 0.0935936
12.5 | 0.09243011
13 | 0.09215164
13.5 | 0.0915451
14 | 0.09062958
14.5 | 0.09127045
15 | 0.09151077
15.5 | 0.09223557
16 | 0.09225464
z displacement (um) | Pore-pore probability
0 | 0.3056679
0.5 | 0.1939354
1 | 0.1373711
1.5 | 0.1127205
2 | 0.1095238
2.5 | 0.109024
3 | 0.1093712
3.5 | 0.1084862
4 | 0.1080666
4.5 | 0.1077652
5 | 0.1069336
5.5 | 0.1063309
6 | 0.1052933
6.5 | 0.1046104
7 | 0.1040916
7.5 | 0.103199
8 | 0.1026154
8.5 | 0.1010056
9 | 0.1002884
9.5 | 0.09989548
10 | 0.1004066
10.5 | 0.0998764
11 | 0.09952545
11.5 | 0.09867859
12 | 0.09799957
12.5 | 0.09711075
13 | 0.0966835
13.5 | 0.09634018
14 | 0.09656906
14.5 | 0.09650803
15 | 0.09628296
15.5 | 0.09560013
16 | 0.09557343