## SpecificSurfaceArea
名称 / Name | 数值 / Value
输入结构 / Input Structure | 20260914_17
电解液相体积分数 / Electrolyte Volume Fraction | 0.2888908
颗粒相体积分数 / Particle Volume Fraction | 0.6910248
CBD相体积分数 / CBD Volume Fraction | 0.02008438
固体体素数量 / Solid Voxel Count | 181148
总界面面积 (um^2) / Total Interfacial Area (um^2) | 51162.5
总固体体积 (um^3) / Total Solid Volume (um^3) | 22643.5
比表面积 (1/um) / Specific Surface Area (1/um) | 2.259478
总集群数量 / Total Cluster Count | 2
最大颗粒集群体积 (voxel) / Largest Particle Cluster Volume (voxel) | 181147
未知颗粒集群数量 / Unknown Particle Cluster Count | 1
未知颗粒集群总体积 (voxel) / Total Unknown Particle Cluster Volume (voxel) | 1
未知颗粒体积分数 / Unknown Particle Volume Fraction | 5.520348e-06
归一化平均团簇体积 / Normalized Average Cluster Volume | 1
电子连接度 / Electronic Connectivity | 0.9999945
电解液相连通率 / Electrolyte Connectivity | 0.9971874
是否贯通 / Percolating | 是 / Yes
曲折度τ / Tortuosity τ | 1.087458
等效当量颗粒粒径 (um) / Equivalent Particle Diameter (um) | 27.85939
瓶颈度 beta / Constrictivity (x) | 1
瓶颈半径 r_min (um) | 0.5
孔体半径 r_max (um) | 0.5
瓶颈度状态 / Constrictivity Status | ok
侵入入口 / Intrusion Inlet | low
球心邻域 / Center Connectivity | 26
算法版本 / Method | edt_critical_radii_closed_dilation_v2
半径采样 / Radius Sampling | All positive EDT values
Radius (um) | CPSD (total volume fraction) | MIP (total volume fraction)
0 | 0.2888908 | 0.2882729
0.5 | 0.2888908 | 0.2882729
0.7071068 | 0.1262474 | 0.006652832
0.8660254 | 0.02016449 | 0.0002670288
1 | 0.008430481 | 0
1.118034 | 0.00560379 | 0
1.224745 | 0.0007095337 | 0
1.5 | 0 | 0
弦长分布 / Chord Length
Status | ok
Method | periodic_voxel_runs_v1
Pore label | 0
Voxel size (um) | 0.5
Periodic axes | xyz
Sample count | 34736
Mean (um) | 1.090094
Population std (um) | 0.8272322
Quantile method | inverse_empirical_cdf
Axis | x
Window-spanning lines | 0
Full pore line policy | one_period_censored
Quantile | Length (um)
0.05 | 0.5
0.1 | 0.5
0.15 | 0.5
0.2 | 0.5
0.25 | 0.5
0.3 | 0.5
0.35 | 0.5
0.4 | 0.5
0.45 | 0.5
0.5 | 1
0.55 | 1
0.6 | 1
0.65 | 1
0.7 | 1
0.75 | 1.5
0.8 | 1.5
0.85 | 2
0.9 | 2
0.95 | 2.5
Length (um) | Count | Probability mass | CDF
0.5 | 16075 | 0.4627764 | 0.4627764
1 | 8718 | 0.2509788 | 0.7137552
1.5 | 4593 | 0.1322259 | 0.8459811
2 | 2307 | 0.06641525 | 0.9123964
2.5 | 1319 | 0.03797213 | 0.9503685
3 | 744 | 0.0214187 | 0.9717872
3.5 | 432 | 0.01243667 | 0.9842239
4 | 257 | 0.007398664 | 0.9916225
4.5 | 120 | 0.003454629 | 0.9950772
5 | 57 | 0.001640949 | 0.9967181
5.5 | 45 | 0.001295486 | 0.9980136
6 | 26 | 0.000748503 | 0.9987621
6.5 | 19 | 0.000546983 | 0.9993091
7 | 11 | 0.0003166743 | 0.9996257
7.5 | 3 | 8.636573e-05 | 0.9997121
8 | 6 | 0.0001727315 | 0.9998848
8.5 | 2 | 5.757715e-05 | 0.9999424
9 | 1 | 2.878858e-05 | 0.9999712
11.5 | 1 | 2.878858e-05 | 1
球接触分布 / Spherical Contact
Status | ok
Method | periodic_solid_to_pore_edt_v1
Pore label | 0
Voxel size (um) | 0.5
Periodic axes | xyz
Sample count | 186413
Mean (um) | 0.6480407
Population std (um) | 0.24745
Quantile method | inverse_empirical_cdf
Distance direction | solid_to_pore
Distance convention | voxel_center_to_voxel_center
Quantile | Length (um)
0.05 | 0.5
0.1 | 0.5
0.15 | 0.5
0.2 | 0.5
0.25 | 0.5
0.3 | 0.5
0.35 | 0.5
0.4 | 0.5
0.45 | 0.5
0.5 | 0.5
0.55 | 0.5
0.6 | 0.7071068
0.65 | 0.7071068
0.7 | 0.7071068
0.75 | 0.7071068
0.8 | 0.7071068
0.85 | 0.8660254
0.9 | 0.8660254
0.95 | 1.118034
Length (um) | Count | Probability mass | CDF
0.5 | 108221 | 0.5805443 | 0.5805443
0.7071068 | 48202 | 0.2585764 | 0.8391207
0.8660254 | 12342 | 0.06620783 | 0.9053285
1 | 6049 | 0.03244945 | 0.9377779
1.118034 | 5860 | 0.03143558 | 0.9692135
1.224745 | 1490 | 0.007993005 | 0.9772065
1.414214 | 534 | 0.002864607 | 0.9800711
1.5 | 957 | 0.005133762 | 0.9852049
1.581139 | 486 | 0.002607114 | 0.987812
1.658312 | 374 | 0.002006298 | 0.9898183
1.732051 | 125 | 0.0006705541 | 0.9904889
1.802776 | 312 | 0.001673703 | 0.9921626
1.870829 | 388 | 0.0020814 | 0.994244
2 | 54 | 0.0002896794 | 0.9945336
2.061553 | 296 | 0.001587872 | 0.9961215
2.12132 | 165 | 0.0008851314 | 0.9970066
2.179449 | 82 | 0.0004398835 | 0.9974465
2.236068 | 76 | 0.0004076969 | 0.9978542
2.291288 | 111 | 0.000595452 | 0.9984497
2.345208 | 39 | 0.0002092129 | 0.9986589
2.44949 | 33 | 0.0001770263 | 0.9988359
2.5 | 57 | 0.0003057727 | 0.9991417
2.54951 | 71 | 0.0003808747 | 0.9995226
2.598076 | 18 | 9.655979e-05 | 0.9996191
2.692582 | 32 | 0.0001716618 | 0.9997908
2.738613 | 13 | 6.973763e-05 | 0.9998605
2.828427 | 8 | 4.291546e-05 | 0.9999034
2.872281 | 11 | 5.900876e-05 | 0.9999624
2.915476 | 2 | 1.072887e-05 | 0.9999732
2.95804 | 4 | 2.145773e-05 | 0.9999946
3.082207 | 1 | 5.364433e-06 | 1
两点相关函数 / Two-Point Correlation
Status | ok
Method | periodic_fft_radial_shells_v1
Pore label | 0
Porosity | 0.2888908
Voxel size (um) | 0.5
Periodic axes | xyz
Radial bins | bin_0_origin_only; bin_k: (k-1)*h < distance <= k*h
Normalization | joint_probability; C(0)=porosity
Radius upper edge (um) | Pore-pore probability | Displacement count | Mean distance (um)
0 | 0.2888908 | 1 | 0
0.5 | 0.1636925 | 6 | 0.5
1 | 0.1234988 | 26 | 0.8235956
1.5 | 0.09370914 | 90 | 1.313303
2 | 0.08654711 | 134 | 1.766191
2.5 | 0.08762025 | 258 | 2.253291
3 | 0.08791978 | 410 | 2.770151
3.5 | 0.08762579 | 494 | 3.265115
4 | 0.08720145 | 690 | 3.741377
4.5 | 0.08681809 | 962 | 4.254797
5 | 0.08665461 | 1098 | 4.759989
5.5 | 0.08644748 | 1406 | 5.252971
6 | 0.0861288 | 1578 | 5.743306
6.5 | 0.08581237 | 2018 | 6.243088
7 | 0.08556805 | 2342 | 6.754523
7.5 | 0.08534411 | 2634 | 7.258808
8 | 0.0851354 | 2930 | 7.74816
8.5 | 0.08494213 | 3402 | 8.24276
9 | 0.08476134 | 3926 | 8.747226
9.5 | 0.08459384 | 4266 | 9.248753
10 | 0.08442309 | 4730 | 9.745648
10.5 | 0.08424333 | 5510 | 10.25421
11 | 0.08409011 | 5562 | 10.75425
11.5 | 0.0839863 | 6410 | 11.24499
12 | 0.08385945 | 6894 | 11.74507
12.5 | 0.08370909 | 7490 | 12.24414
13 | 0.08356567 | 8258 | 12.74442
13.5 | 0.08343474 | 8994 | 13.25285
14 | 0.08333145 | 9446 | 13.75428
14.5 | 0.08330125 | 9978 | 14.2483
15 | 0.08327866 | 11138 | 14.74781
15.5 | 0.08325124 | 11406 | 15.24523
16 | 0.08321304 | 12575 | 15.74338
16.5 | 0.0831539 | 12848 | 16.24802
17 | 0.08308307 | 12060 | 16.74981
17.5 | 0.0830282 | 11804 | 17.24779
18 | 0.08299916 | 11016 | 17.74665
18.5 | 0.08296604 | 10700 | 18.24765
19 | 0.08292672 | 9756 | 18.74616
19.5 | 0.08288046 | 9224 | 19.24436
20 | 0.08282671 | 8408 | 19.74275
20.5 | 0.08277602 | 7452 | 20.23495
21 | 0.08270573 | 7040 | 20.73669
21.5 | 0.0826593 | 5820 | 21.24199
22 | 0.08267822 | 4880 | 21.7372
22.5 | 0.08266903 | 3936 | 22.23025
23 | 0.08261673 | 2999 | 22.73344
23.5 | 0.08250891 | 2180 | 23.23696
24 | 0.0824308 | 1620 | 23.72792
24.5 | 0.08246498 | 1208 | 24.21513
25 | 0.08236574 | 942 | 24.73838
25.5 | 0.08233052 | 584 | 25.28237
26 | 0.0825141 | 284 | 25.76662
26.5 | 0.08266838 | 192 | 26.16873
27 | 0.08229402 | 104 | 26.67748
27.5 | 0.08165805 | 24 | 27.213
28 | 0.0811615 | 1 | 27.71281
x displacement (um) | Pore-pore probability
0 | 0.2888908
0.5 | 0.1563835
1 | 0.1034851
1.5 | 0.08362961
2 | 0.08844757
2.5 | 0.08890152
3 | 0.0884285
3.5 | 0.0882225
4 | 0.08741379
4.5 | 0.08751297
5 | 0.08685684
5.5 | 0.08613968
6 | 0.0858078
6.5 | 0.0858345
7 | 0.08584213
7.5 | 0.08554459
8 | 0.08530045
8.5 | 0.08503723
9 | 0.08488083
9.5 | 0.08520889
10 | 0.08449554
10.5 | 0.08413696
11 | 0.08386993
11.5 | 0.08362579
12 | 0.08391953
12.5 | 0.08330536
13 | 0.0837822
13.5 | 0.08402252
14 | 0.08365631
14.5 | 0.08323288
15 | 0.08283997
15.5 | 0.08274078
16 | 0.08239746
y displacement (um) | Pore-pore probability
0 | 0.2888908
0.5 | 0.1564331
1 | 0.1044006
1.5 | 0.08491516
2 | 0.08786011
2.5 | 0.08737183
3 | 0.08712006
3.5 | 0.0870285
4 | 0.0880661
4.5 | 0.08805466
5 | 0.08751678
5.5 | 0.08673477
6 | 0.08695602
6.5 | 0.08629608
7 | 0.08549118
7.5 | 0.08552933
8 | 0.08611298
8.5 | 0.08588409
9 | 0.08511353
9.5 | 0.08452988
10 | 0.0850029
10.5 | 0.08450699
11 | 0.0840416
11.5 | 0.08347321
12 | 0.08353424
12.5 | 0.08369446
13 | 0.08381271
13.5 | 0.08343506
14 | 0.08297729
14.5 | 0.08445358
15 | 0.08540344
15.5 | 0.08504868
16 | 0.08462524
z displacement (um) | Pore-pore probability
0 | 0.2888908
0.5 | 0.1782608
1 | 0.1179504
1.5 | 0.09158707
2 | 0.08417511
2.5 | 0.08449173
3 | 0.08744431
3.5 | 0.08759308
4 | 0.08757782
4.5 | 0.08659744
5 | 0.08652496
5.5 | 0.08635712
6 | 0.08613968
6.5 | 0.0855484
7 | 0.08501434
7.5 | 0.08514786
8 | 0.08536148
8.5 | 0.08498383
9 | 0.08427811
9.5 | 0.08406067
10 | 0.08384705
10.5 | 0.083984375
11 | 0.08385086
11.5 | 0.08369827
12 | 0.08360672
12.5 | 0.08283615
13 | 0.08210754
13.5 | 0.0825882
14 | 0.08370972
14.5 | 0.08398819
15 | 0.08421707
15.5 | 0.08393097
16 | 0.08362579