## SpecificSurfaceArea
名称 / Name | 数值 / Value
输入结构 / Input Structure | 20260914_171
电解液相体积分数 / Electrolyte Volume Fraction | 0.3236275
颗粒相体积分数 / Particle Volume Fraction | 0.6412086
CBD相体积分数 / CBD Volume Fraction | 0.03516388
固体体素数量 / Solid Voxel Count | 168089
总界面面积 (um^2) / Total Interfacial Area (um^2) | 60154.5
总固体体积 (um^3) / Total Solid Volume (um^3) | 21011.125
比表面积 (1/um) / Specific Surface Area (1/um) | 2.862983
总集群数量 / Total Cluster Count | 5
最大颗粒集群体积 (voxel) / Largest Particle Cluster Volume (voxel) | 168085
未知颗粒集群数量 / Unknown Particle Cluster Count | 4
未知颗粒集群总体积 (voxel) / Total Unknown Particle Cluster Volume (voxel) | 4
未知颗粒体积分数 / Unknown Particle Volume Fraction | 2.379692e-05
归一化平均团簇体积 / Normalized Average Cluster Volume | 1
电子连接度 / Electronic Connectivity | 0.9999762
电解液相连通率 / Electrolyte Connectivity | 0.9956623
是否贯通 / Percolating | 是 / Yes
曲折度τ / Tortuosity τ | 1.084399
等效当量颗粒粒径 (um) / Equivalent Particle Diameter (um) | 20.02136
瓶颈度 beta / Constrictivity (x) | 1
瓶颈半径 r_min (um) | 0.5
孔体半径 r_max (um) | 0.5
瓶颈度状态 / Constrictivity Status | ok
侵入入口 / Intrusion Inlet | low
球心邻域 / Center Connectivity | 26
算法版本 / Method | edt_critical_radii_closed_dilation_v2
半径采样 / Radius Sampling | All positive EDT values
Radius (um) | CPSD (total volume fraction) | MIP (total volume fraction)
0 | 0.3236275 | 0.322525
0.5 | 0.3236275 | 0.322525
0.7071068 | 0.1343536 | 0.004898071
0.8660254 | 0.01236343 | 6.484985e-05
1 | 0.003673553 | 0
1.118034 | 0.001194 | 0
1.5 | 0 | 0
弦长分布 / Chord Length
Status | ok
Method | periodic_voxel_runs_v1
Pore label | 0
Voxel size (um) | 0.5
Periodic axes | xyz
Sample count | 39627
Mean (um) | 1.070444
Population std (um) | 0.7956005
Quantile method | inverse_empirical_cdf
Axis | x
Window-spanning lines | 0
Full pore line policy | one_period_censored
Quantile | Length (um)
0.05 | 0.5
0.1 | 0.5
0.15 | 0.5
0.2 | 0.5
0.25 | 0.5
0.3 | 0.5
0.35 | 0.5
0.4 | 0.5
0.45 | 0.5
0.5 | 1
0.55 | 1
0.6 | 1
0.65 | 1
0.7 | 1
0.75 | 1.5
0.8 | 1.5
0.85 | 2
0.9 | 2
0.95 | 2.5
Length (um) | Count | Probability mass | CDF
0.5 | 18732 | 0.472708 | 0.472708
1 | 9770 | 0.2465491 | 0.7192571
1.5 | 5136 | 0.1296086 | 0.8488657
2 | 2693 | 0.06795872 | 0.9168244
2.5 | 1531 | 0.03863527 | 0.9554597
3 | 814 | 0.02054155 | 0.9760012
3.5 | 413 | 0.01042219 | 0.9864234
4 | 241 | 0.006081712 | 0.9925051
4.5 | 136 | 0.003432003 | 0.9959371
5 | 73 | 0.001842178 | 0.9977793
5.5 | 41 | 0.001034648 | 0.9988139
6 | 18 | 0.0004542357 | 0.9992682
6.5 | 13 | 0.0003280592 | 0.9995962
7 | 9 | 0.0002271179 | 0.9998234
7.5 | 3 | 7.570596e-05 | 0.9998991
8 | 2 | 5.047064e-05 | 0.9999495
8.5 | 2 | 5.047064e-05 | 1
球接触分布 / Spherical Contact
Status | ok
Method | periodic_solid_to_pore_edt_v1
Pore label | 0
Voxel size (um) | 0.5
Periodic axes | xyz
Sample count | 177307
Mean (um) | 0.6443611
Population std (um) | 0.2766188
Quantile method | inverse_empirical_cdf
Distance direction | solid_to_pore
Distance convention | voxel_center_to_voxel_center
Quantile | Length (um)
0.05 | 0.5
0.1 | 0.5
0.15 | 0.5
0.2 | 0.5
0.25 | 0.5
0.3 | 0.5
0.35 | 0.5
0.4 | 0.5
0.45 | 0.5
0.5 | 0.5
0.55 | 0.5
0.6 | 0.5
0.65 | 0.7071068
0.7 | 0.7071068
0.75 | 0.7071068
0.8 | 0.7071068
0.85 | 0.7071068
0.9 | 0.8660254
0.95 | 1.118034
Length (um) | Count | Probability mass | CDF
0.5 | 113083 | 0.6377808 | 0.6377808
0.7071068 | 38673 | 0.2181132 | 0.855894
0.8660254 | 8098 | 0.0456722 | 0.9015662
1 | 4147 | 0.02338881 | 0.924955
1.118034 | 4534 | 0.02557147 | 0.9505265
1.224745 | 1933 | 0.01090199 | 0.9614285
1.414214 | 848 | 0.004782665 | 0.9662111
1.5 | 1613 | 0.009097216 | 0.9753084
1.581139 | 1008 | 0.005685055 | 0.9809934
1.658312 | 649 | 0.003660318 | 0.9846537
1.732051 | 168 | 0.0009475091 | 0.9856012
1.802776 | 493 | 0.002780488 | 0.9883817
1.870829 | 667 | 0.003761837 | 0.9921436
2 | 127 | 0.0007162717772 | 0.9928598
2.061553 | 467 | 0.00263385 | 0.9954937
2.12132 | 214 | 0.001206946 | 0.9967006
2.179449 | 116 | 0.0006542325 | 0.9973549
2.236068 | 93 | 0.000524514 | 0.9978794
2.291288 | 120 | 0.0006767922 | 0.9985562
2.345208 | 50 | 0.0002819968 | 0.9988382
2.44949 | 46 | 0.000259437 | 0.9990976
2.5 | 52 | 0.0002932766 | 0.9993909
2.54951 | 60 | 0.0003383961 | 0.9997293
2.598076 | 14 | 7.895909e-05 | 0.9998082
2.692582 | 19 | 0.0001071588 | 0.9999154
2.738613 | 6 | 3.383961e-05 | 0.9999492
2.828427 | 3 | 1.691981e-05 | 0.9999662
2.872281 | 4 | 2.255974e-05 | 0.9999887
2.95804 | 1 | 5.639935e-06 | 0.9999944
3 | 1 | 5.639935e-06 | 1
两点相关函数 / Two-Point Correlation
Status | ok
Method | periodic_fft_radial_shells_v1
Pore label | 0
Porosity | 0.3236275
Voxel size (um) | 0.5
Periodic axes | xyz
Radial bins | bin_0_origin_only; bin_k: (k-1)*h < distance <= k*h
Normalization | joint_probability; C(0)=porosity
Radius upper edge (um) | Pore-pore probability | Displacement count | Mean distance (um)
0 | 0.3236275 | 1 | 0
0.5 | 0.1811142 | 6 | 0.5
1 | 0.1427662 | 26 | 0.8235956
1.5 | 0.113293 | 90 | 1.313303
2 | 0.1106748 | 134 | 1.766191
2.5 | 0.1133289 | 258 | 2.253291
3 | 0.1124082 | 410 | 2.770151
3.5 | 0.111552 | 494 | 3.265115
4 | 0.1111413 | 690 | 3.741377
4.5 | 0.110576 | 962 | 4.254797
5 | 0.1100994 | 1098 | 4.759989
5.5 | 0.1096864 | 1406 | 5.252971
6 | 0.1093123 | 1578 | 5.743306
6.5 | 0.108914 | 2018 | 6.243088
7 | 0.1085015 | 2342 | 6.754523
7.5 | 0.1081017 | 2634 | 7.258808
8 | 0.107734 | 2930 | 7.74816
8.5 | 0.1074003 | 3402 | 8.24276
9 | 0.1070717 | 3926 | 8.747226
9.5 | 0.1067453 | 4266 | 9.248753
10 | 0.1064198 | 4730 | 9.745648
10.5 | 0.1061632 | 5510 | 10.25421
11 | 0.1059139 | 5562 | 10.75425
11.5 | 0.1056596 | 6410 | 11.24499
12 | 0.105424 | 6894 | 11.74507
12.5 | 0.1051926 | 7490 | 12.24414
13 | 0.1050128 | 8258 | 12.74442
13.5 | 0.1048717 | 8994 | 13.25285
14 | 0.1047433 | 9446 | 13.75428
14.5 | 0.1046102 | 9978 | 14.2483
15 | 0.1044623 | 11138 | 14.74781
15.5 | 0.104367 | 11406 | 15.24523
16 | 0.1042647 | 12575 | 15.74338
16.5 | 0.104132 | 12848 | 16.24802
17 | 0.1039833 | 12060 | 16.74981
17.5 | 0.1038865 | 11804 | 17.24779
18 | 0.1038002 | 11016 | 17.74665
18.5 | 0.10367 | 10700 | 18.24765
19 | 0.103571 | 9756 | 18.74616
19.5 | 0.1035381 | 9224 | 19.24436
20 | 0.1035164 | 8408 | 19.74275
20.5 | 0.1034861 | 7452 | 20.23495
21 | 0.1034296 | 7040 | 20.73669
21.5 | 0.1034324 | 5820 | 21.24199
22 | 0.103437 | 4880 | 21.7372
22.5 | 0.1034713 | 3936 | 22.23025
23 | 0.1035431 | 2999 | 22.73344
23.5 | 0.1035263 | 2180 | 23.23696
24 | 0.1035682 | 1620 | 23.72792
24.5 | 0.1036787 | 1208 | 24.21513
25 | 0.1038638 | 942 | 24.73838
25.5 | 0.1040154 | 584 | 25.28237
26 | 0.1040494 | 284 | 25.76662
26.5 | 0.1039171 | 192 | 26.16873
27 | 0.1041314 | 104 | 26.67748
27.5 | 0.1047522 | 24 | 27.213
28 | 0.1054382 | 1 | 27.71281
x displacement (um) | Pore-pore probability
0 | 0.3236275
0.5 | 0.1724625
1 | 0.1329155
1.5 | 0.1050835
2 | 0.1157341
2.5 | 0.1142349
3 | 0.1130066
3.5 | 0.1132774
4 | 0.1113472
4.5 | 0.1110344
5 | 0.1111984
5.5 | 0.1104279
6 | 0.1103859
6.5 | 0.110672
7 | 0.1101685
7.5 | 0.1097946
8 | 0.1090698
8.5 | 0.1081581
9 | 0.1067734
9.5 | 0.1067047
10 | 0.105793
10.5 | 0.1064568
11 | 0.1063309
11.5 | 0.1057625
12 | 0.1035767
12.5 | 0.1039124
13 | 0.1044426
13.5 | 0.1046677
14 | 0.1041946
14.5 | 0.103817
15 | 0.1040993
15.5 | 0.1040573
16 | 0.1034851
y displacement (um) | Pore-pore probability
0 | 0.3236275
0.5 | 0.1778526
1 | 0.128933
1.5 | 0.1049156
2 | 0.1142502
2.5 | 0.1128502
3 | 0.1114731
3.5 | 0.1110153
4 | 0.1101837
4.5 | 0.1092033
5 | 0.1089401
5.5 | 0.1092491
6 | 0.1081429
6.5 | 0.1074104
7 | 0.1071358
7.5 | 0.1069603
8 | 0.1059418
8.5 | 0.1056366
9 | 0.105072
9.5 | 0.1052132
10 | 0.1050034
10.5 | 0.105114
11 | 0.1045418
11.5 | 0.1043129
12 | 0.1037407
12.5 | 0.1032906
13 | 0.1032715
13.5 | 0.1039658
14 | 0.1041222
14.5 | 0.1037254
15 | 0.1033783
15.5 | 0.1029129
16 | 0.1029053
z displacement (um) | Pore-pore probability
0 | 0.3236275
0.5 | 0.1930275
1 | 0.1374474
1.5 | 0.1084862
2 | 0.1144791
2.5 | 0.1134682
3 | 0.1139793
3.5 | 0.1134682
4 | 0.111927
4.5 | 0.1109543
5 | 0.1113548
5.5 | 0.1121483
6 | 0.1108971
6.5 | 0.110405
7 | 0.1104279
7.5 | 0.1103783
8 | 0.109848
8.5 | 0.1090355
9 | 0.1086006
9.5 | 0.1088791
10 | 0.1092339
10.5 | 0.1093597
11 | 0.1091309
11.5 | 0.1088486
12 | 0.1086235
12.5 | 0.1084633
13 | 0.1088715
13.5 | 0.1081467
14 | 0.1080513
14.5 | 0.1084442
15 | 0.108387
15.5 | 0.1082039
16 | 0.1084824