## SpecificSurfaceArea
名称 / Name | 数值 / Value
输入结构 / Input Structure | 20260914_176
电解液相体积分数 / Electrolyte Volume Fraction | 0.3683395
颗粒相体积分数 / Particle Volume Fraction | 0.5898666
CBD相体积分数 / CBD Volume Fraction | 0.04179382
固体体素数量 / Solid Voxel Count | 154630
总界面面积 (um^2) / Total Interfacial Area (um^2) | 55538.25
总固体体积 (um^3) / Total Solid Volume (um^3) | 19328.75
比表面积 (1/um) / Specific Surface Area (1/um) | 2.873349
总集群数量 / Total Cluster Count | 6
最大颗粒集群体积 (voxel) / Largest Particle Cluster Volume (voxel) | 154624
未知颗粒集群数量 / Unknown Particle Cluster Count | 5
未知颗粒集群总体积 (voxel) / Total Unknown Particle Cluster Volume (voxel) | 6
未知颗粒体积分数 / Unknown Particle Volume Fraction | 3.88023e-05
归一化平均团簇体积 / Normalized Average Cluster Volume | 1
电子连接度 / Electronic Connectivity | 0.9999677
电解液相连通率 / Electrolyte Connectivity | 0.9976905
是否贯通 / Percolating | 是 / Yes
曲折度τ / Tortuosity τ | 1.057644
等效当量颗粒粒径 (um) / Equivalent Particle Diameter (um) | 18.3239
瓶颈度 beta / Constrictivity (x) | 0.5
瓶颈半径 r_min (um) | 0.5
孔体半径 r_max (um) | 0.7071068
瓶颈度状态 / Constrictivity Status | ok
侵入入口 / Intrusion Inlet | low
球心邻域 / Center Connectivity | 26
算法版本 / Method | edt_critical_radii_closed_dilation_v2
半径采样 / Radius Sampling | All positive EDT values
Radius (um) | CPSD (total volume fraction) | MIP (total volume fraction)
0 | 0.3683395 | 0.3677826
0.5 | 0.3683395 | 0.3677826
0.7071068 | 0.2144928 | 0.008094788
0.8660254 | 0.0272522 | 0.00025177
1 | 0.006973267 | 0
1.118034 | 0.0005912781 | 0
1.5 | 0 | 0
弦长分布 / Chord Length
Status | ok
Method | periodic_voxel_runs_v1
Pore label | 0
Voxel size (um) | 0.5
Periodic axes | xyz
Sample count | 36636
Mean (um) | 1.317802
Population std (um) | 1.042619
Quantile method | inverse_empirical_cdf
Axis | x
Window-spanning lines | 0
Full pore line policy | one_period_censored
Quantile | Length (um)
0.05 | 0.5
0.1 | 0.5
0.15 | 0.5
0.2 | 0.5
0.25 | 0.5
0.3 | 0.5
0.35 | 0.5
0.4 | 1
0.45 | 1
0.5 | 1
0.55 | 1
0.6 | 1
0.65 | 1.5
0.7 | 1.5
0.75 | 1.5
0.8 | 2
0.85 | 2
0.9 | 2.5
0.95 | 3.5
Length (um) | Count | Probability mass | CDF
0.5 | 14032 | 0.3830112 | 0.3830112
1 | 8603 | 0.2348237 | 0.6178349
1.5 | 5172 | 0.1411726 | 0.7590075
2 | 3382 | 0.09231357 | 0.8513211
2.5 | 1995 | 0.05445463 | 0.9057757
3 | 1322 | 0.03608473 | 0.9418605
3.5 | 806 | 0.02200022 | 0.9638607
4 | 505 | 0.01378426 | 0.9776449
4.5 | 306 | 0.00835244 | 0.9859974
5 | 193 | 0.005268042 | 0.9912654
5.5 | 128 | 0.003493831 | 0.9947593
6 | 75 | 0.002047167 | 0.9968064
6.5 | 49 | 0.001337482 | 0.9981439
7 | 31 | 0.0008461622 | 0.9989901
7.5 | 14 | 0.0003821378 | 0.9993722
8 | 6 | 0.0001637733 | 0.999536
8.5 | 5 | 0.0001364778 | 0.9996725
9 | 3 | 8.188667e-05 | 0.9997543
9.5 | 5 | 0.0001364778 | 0.9998908
10 | 1 | 2.729556e-05 | 0.9999181
10.5 | 2 | 5.459111e-05 | 0.9999727
11 | 1 | 2.729556e-05 | 1
球接触分布 / Spherical Contact
Status | ok
Method | periodic_solid_to_pore_edt_v1
Pore label | 0
Voxel size (um) | 0.5
Periodic axes | xyz
Sample count | 165586
Mean (um) | 0.6657105
Population std (um) | 0.3593828
Quantile method | inverse_empirical_cdf
Distance direction | solid_to_pore
Distance convention | voxel_center_to_voxel_center
Quantile | Length (um)
0.05 | 0.5
0.1 | 0.5
0.15 | 0.5
0.2 | 0.5
0.25 | 0.5
0.3 | 0.5
0.35 | 0.5
0.4 | 0.5
0.45 | 0.5
0.5 | 0.5
0.55 | 0.5
0.6 | 0.5
0.65 | 0.7071068
0.7 | 0.7071068
0.75 | 0.7071068
0.8 | 0.7071068
0.85 | 0.7071068
0.9 | 1
0.95 | 1.414214
Length (um) | Count | Probability mass | CDF
0.5 | 107526 | 0.6493665 | 0.6493665
0.7071068 | 33249 | 0.200796 | 0.8501625
0.8660254 | 6766 | 0.04086094 | 0.8910234
1 | 3772 | 0.0227797 | 0.9138031
1.118034 | 3953 | 0.02387279 | 0.9376759
1.224745 | 1596 | 0.009638496 | 0.9473144
1.414214 | 713 | 0.00430592 | 0.9516203
1.5 | 1486 | 0.008974189 | 0.9605945
1.581139 | 964 | 0.005821748 | 0.9664162
1.658312 | 645 | 0.003895257 | 0.9703115
1.732051 | 154 | 0.0009300303 | 0.9712415
1.802776 | 523 | 0.00315848 | 0.9744
1.870829 | 718 | 0.004336115 | 0.9787361
2 | 254 | 0.001533946 | 0.9802701
2.061553 | 672 | 0.004058314 | 0.9843284
2.12132 | 340 | 0.002053314 | 0.9863817
2.179449 | 149 | 0.0008998345 | 0.9872815
2.236068 | 186 | 0.001123283 | 0.9884048
2.291288 | 271 | 0.001636612 | 0.9900414
2.345208 | 96 | 0.0005797592 | 0.9906212
2.44949 | 115 | 0.0006945032 | 0.9913157
2.5 | 187 | 0.001129323 | 0.992445
2.54951 | 284 | 0.001715121 | 0.9941601
2.598076 | 89 | 0.0005374851 | 0.9946976
2.692582 | 153 | 0.0009239912 | 0.9956216
2.738613 | 89 | 0.0005374851 | 0.9961591
2.828427 | 20 | 0.0001207832 | 0.9962799
2.872281 | 65 | 0.0003925453 | 0.9966724
2.915476 | 64 | 0.0003865061 | 0.9970589
2.95804 | 59 | 0.0003563103 | 0.9974152
3 | 49 | 0.0002959187 | 0.9977112
3.041381 | 42 | 0.0002536446 | 0.9979648
3.082207 | 56 | 0.0003381928 | 0.998303
3.162278 | 27 | 0.0001630573 | 0.9984661
3.201562 | 56 | 0.0003381928 | 0.9988042
3.24037 | 22 | 0.0001328615 | 0.9989371
3.278719 | 11 | 6.643074e-05 | 0.9990035
3.316625 | 14 | 8.454821e-05 | 0.9990881
3.354102 | 25 | 0.0001509789 | 0.9992391
3.391165 | 15 | 9.058737e-05 | 0.9993297
3.464102 | 1 | 6.039158e-06 | 0.9993357
3.5 | 22 | 0.0001328615 | 0.9994686
3.535534 | 26 | 0.0001570181 | 0.9996256
3.570714 | 11 | 6.643074e-05 | 0.999692
3.605551 | 6 | 3.623495e-05 | 0.9997282
3.640055 | 12 | 7.246989e-05 | 0.9998007
3.674235 | 12 | 7.246989e-05 | 0.9998732
3.741657 | 2 | 1.207832e-05 | 0.9998853
3.774917 | 3 | 1.811747e-05 | 0.9999034
3.807887 | 2 | 1.207832e-05 | 0.9999155
3.840573 | 3 | 1.811747e-05 | 0.9999336
3.905125 | 6 | 3.623495e-05 | 0.9999698
3.937004 | 2 | 1.207832e-05 | 0.9999819
4.031129 | 2 | 1.207832e-05 | 0.999994
4.123106 | 1 | 6.039158e-06 | 1
两点相关函数 / Two-Point Correlation
Status | ok
Method | periodic_fft_radial_shells_v1
Pore label | 0
Porosity | 0.3683395
Voxel size (um) | 0.5
Periodic axes | xyz
Radial bins | bin_0_origin_only; bin_k: (k-1)*h < distance <= k*h
Normalization | joint_probability; C(0)=porosity
Radius upper edge (um) | Pore-pore probability | Displacement count | Mean distance (um)
0 | 0.3683395 | 1 | 0
0.5 | 0.2357966 | 6 | 0.5
1 | 0.183442 | 26 | 0.8235956
1.5 | 0.1443665 | 90 | 1.313303
2 | 0.1394413 | 134 | 1.766191
2.5 | 0.1468998 | 258 | 2.253291
3 | 0.1468915 | 410 | 2.770151
3.5 | 0.1449024 | 494 | 3.265115
4 | 0.1442803 | 690 | 3.741377
4.5 | 0.1437543 | 962 | 4.254797
5 | 0.1431174 | 1098 | 4.759989
5.5 | 0.1425202 | 1406 | 5.252971
6 | 0.1420122 | 1578 | 5.743306
6.5 | 0.141471 | 2018 | 6.243088
7 | 0.1408828 | 2342 | 6.754523
7.5 | 0.1403575 | 2634 | 7.258808
8 | 0.1399068 | 2930 | 7.74816
8.5 | 0.1393419 | 3402 | 8.24276
9 | 0.1388703 | 3926 | 8.747226
9.5 | 0.1383691 | 4266 | 9.248753
10 | 0.1379224 | 4730 | 9.745648
10.5 | 0.137518 | 5510 | 10.25421
11 | 0.1371891 | 5562 | 10.75425
11.5 | 0.1368536 | 6410 | 11.24499
12 | 0.1365239 | 6894 | 11.74507
12.5 | 0.1362183 | 7490 | 12.24414
13 | 0.1359375 | 8258 | 12.74442
13.5 | 0.1357297 | 8994 | 13.25285
14 | 0.1355288 | 9446 | 13.75428
14.5 | 0.1353692 | 9978 | 14.2483
15 | 0.1352384 | 11138 | 14.74781
15.5 | 0.135159 | 11406 | 15.24523
16 | 0.1350133 | 12575 | 15.74338
16.5 | 0.1348213 | 12848 | 16.24802
17 | 0.1346255 | 12060 | 16.74981
17.5 | 0.1345278 | 11804 | 17.24779
18 | 0.1344387 | 11016 | 17.74665
18.5 | 0.1343137 | 10700 | 18.24765
19 | 0.1342397 | 9756 | 18.74616
19.5 | 0.1341937 | 9224 | 19.24436
20 | 0.1341428 | 8408 | 19.74275
20.5 | 0.1341134 | 7452 | 20.23495
21 | 0.1341216 | 7040 | 20.73669
21.5 | 0.1341028 | 5820 | 21.24199
22 | 0.1340954 | 4880 | 21.7372
22.5 | 0.1341097 | 3936 | 22.23025
23 | 0.1340949 | 2999 | 22.73344
23.5 | 0.1340168 | 2180 | 23.23696
24 | 0.1340034 | 1620 | 23.72792
24.5 | 0.1339575 | 1208 | 24.21513
25 | 0.1340008 | 942 | 24.73838
25.5 | 0.134078 | 584 | 25.28237
26 | 0.1340934 | 284 | 25.76662
26.5 | 0.1340641 | 192 | 26.16873
27 | 0.1336322 | 104 | 26.67748
27.5 | 0.1337357 | 24 | 27.213
28 | 0.1341095 | 1 | 27.71281
x displacement (um) | Pore-pore probability
0 | 0.3683395
0.5 | 0.2285843
1 | 0.1619034
1.5 | 0.1327629
2 | 0.147892
2.5 | 0.1461067
3 | 0.1436462
3.5 | 0.1447334
4 | 0.1427879
4.5 | 0.1409569
5 | 0.1405602
5.5 | 0.1385918
6 | 0.1375809
6.5 | 0.1375198
7 | 0.1370506
7.5 | 0.13657
8 | 0.1372261
8.5 | 0.1368599
9 | 0.1356125
9.5 | 0.1345482
10 | 0.1341553
10.5 | 0.1338081
11 | 0.1338997
11.5 | 0.1346359
12 | 0.1355553
12.5 | 0.1353569
13 | 0.1357155
13.5 | 0.1358109
14 | 0.1348495
14.5 | 0.1332169
15 | 0.1330414
15.5 | 0.133976
16 | 0.1347427
y displacement (um) | Pore-pore probability
0 | 0.3683395
0.5 | 0.2373276
1 | 0.1666832
1.5 | 0.1381187
2 | 0.1476555
2.5 | 0.1486053
3 | 0.1460724
3.5 | 0.1450462
4 | 0.1451912
4.5 | 0.1447372
5 | 0.1438522
5.5 | 0.1442871
6 | 0.1441193
6.5 | 0.1419945
7 | 0.1402016
7.5 | 0.140274
8 | 0.1417618
8.5 | 0.1425209
9 | 0.1412506
9.5 | 0.1400833
10 | 0.1387405
10.5 | 0.1379929
11 | 0.138607
11.5 | 0.1392937
12 | 0.1394119
12.5 | 0.1386795
13 | 0.1388435
13.5 | 0.1394501
14 | 0.1384735
14.5 | 0.1373749
15 | 0.1367798
15.5 | 0.1359787
16 | 0.1350861
z displacement (um) | Pore-pore probability
0 | 0.3683395
0.5 | 0.241478
1 | 0.1709175
1.5 | 0.1399574
2 | 0.1465263
2.5 | 0.1484718
3 | 0.1490021
3.5 | 0.1472282
4 | 0.1468468
4.5 | 0.1472054
5 | 0.1469078
5.5 | 0.1453056
6 | 0.1433754
6.5 | 0.1427917
7 | 0.1426468
7.5 | 0.1422729
8 | 0.1422691
8.5 | 0.1427917
9 | 0.1422043
9.5 | 0.1411667
10 | 0.13974
10.5 | 0.1396408
11 | 0.1397667
11.5 | 0.1392899
12 | 0.1379051
12.5 | 0.1379166
13 | 0.1396484375
13.5 | 0.1406326
14 | 0.1399689
14.5 | 0.1388359
15 | 0.1384544
15.5 | 0.1376991
16 | 0.1375275