## SpecificSurfaceArea
名称 / Name | 数值 / Value
输入结构 / Input Structure | 20260914_177
电解液相体积分数 / Electrolyte Volume Fraction | 0.410347
颗粒相体积分数 / Particle Volume Fraction | 0.529583
CBD相体积分数 / CBD Volume Fraction | 0.06007004
固体体素数量 / Solid Voxel Count | 138827
总界面面积 (um^2) / Total Interfacial Area (um^2) | 76910.25
总固体体积 (um^3) / Total Solid Volume (um^3) | 17353.375
比表面积 (1/um) / Specific Surface Area (1/um) | 4.432005
总集群数量 / Total Cluster Count | 2
最大颗粒集群体积 (voxel) / Largest Particle Cluster Volume (voxel) | 138826
未知颗粒集群数量 / Unknown Particle Cluster Count | 1
未知颗粒集群总体积 (voxel) / Total Unknown Particle Cluster Volume (voxel) | 1
未知颗粒体积分数 / Unknown Particle Volume Fraction | 7.20321e-06
归一化平均团簇体积 / Normalized Average Cluster Volume | 1
电子连接度 / Electronic Connectivity | 0.9999928
电解液相连通率 / Electrolyte Connectivity | 0.997583
是否贯通 / Percolating | 是 / Yes
曲折度τ / Tortuosity τ | 1.064218
等效当量颗粒粒径 (um) / Equivalent Particle Diameter (um) | 25.49481
瓶颈度 beta / Constrictivity (x) | 1
瓶颈半径 r_min (um) | 0.5
孔体半径 r_max (um) | 0.5
瓶颈度状态 / Constrictivity Status | ok
侵入入口 / Intrusion Inlet | low
球心邻域 / Center Connectivity | 26
算法版本 / Method | edt_critical_radii_closed_dilation_v2
半径采样 / Radius Sampling | All positive EDT values
Radius (um) | CPSD (total volume fraction) | MIP (total volume fraction)
0 | 0.410347 | 0.4094963
0.5 | 0.410347 | 0.4094963
0.7071068 | 0.1661873 | 0.009170532
0.8660254 | 0.01257706 | 0.0002784729
1 | 0.002803802 | 8.392334e-05
1.118034 | 0.00188446 | 0
1.5 | 0 | 0
弦长分布 / Chord Length
Status | ok
Method | periodic_voxel_runs_v1
Pore label | 0
Voxel size (um) | 0.5
Periodic axes | xyz
Sample count | 47541
Mean (um) | 1.131339
Population std (um) | 0.8611866
Quantile method | inverse_empirical_cdf
Axis | x
Window-spanning lines | 0
Full pore line policy | one_period_censored
Quantile | Length (um)
0.05 | 0.5
0.1 | 0.5
0.15 | 0.5
0.2 | 0.5
0.25 | 0.5
0.3 | 0.5
0.35 | 0.5
0.4 | 0.5
0.45 | 1
0.5 | 1
0.55 | 1
0.6 | 1
0.65 | 1
0.7 | 1.5
0.75 | 1.5
0.8 | 1.5
0.85 | 2
0.9 | 2
0.95 | 3
Length (um) | Count | Probability mass | CDF
0.5 | 21181 | 0.4455312 | 0.4455312
1 | 11731 | 0.2467554 | 0.6922867
1.5 | 6437 | 0.1353989 | 0.8276856
2 | 3535 | 0.07435687 | 0.9020424
2.5 | 2001 | 0.04208999 | 0.9441324
3 | 1177 | 0.02475758 | 0.96889
3.5 | 639 | 0.01344103 | 0.982331
4 | 369 | 0.007761721 | 0.9900928
4.5 | 179 | 0.003765171 | 0.9938579
5 | 110 | 0.002313792 | 0.9961717
5.5 | 71 | 0.001493448 | 0.9976652
6 | 42 | 0.000883448 | 0.9985486
6.5 | 32 | 0.0006731032 | 0.9992217
7 | 17 | 0.0003575861 | 0.9995793
7.5 | 7 | 0.0001472413 | 0.9997266
8 | 3 | 6.310343e-05 | 0.9997897
8.5 | 4 | 8.41379e-05 | 0.9998738
9 | 2 | 4.206895e-05 | 0.9999159
9.5 | 3 | 6.310343e-05 | 0.999979
10 | 1 | 2.103448e-05 | 1
球接触分布 / Spherical Contact
Status | ok
Method | periodic_solid_to_pore_edt_v1
Pore label | 0
Voxel size (um) | 0.5
Periodic axes | xyz
Sample count | 154574
Mean (um) | 0.6570735
Population std (um) | 0.3845281
Quantile method | inverse_empirical_cdf
Distance direction | solid_to_pore
Distance convention | voxel_center_to_voxel_center
Quantile | Length (um)
0.05 | 0.5
0.1 | 0.5
0.15 | 0.5
0.2 | 0.5
0.25 | 0.5
0.3 | 0.5
0.35 | 0.5
0.4 | 0.5
0.45 | 0.5
0.5 | 0.5
0.55 | 0.5
0.6 | 0.5
0.65 | 0.5
0.7 | 0.5
0.75 | 0.7071068
0.8 | 0.7071068
0.85 | 0.7071068
0.9 | 1.118034
0.95 | 1.581139
Length (um) | Count | Probability mass | CDF
0.5 | 115608 | 0.7479136 | 0.7479136
0.7071068 | 18483 | 0.1195738 | 0.8674874
0.8660254 | 2214 | 0.01432324 | 0.8818107
1 | 1659 | 0.01073272 | 0.8925434
1.118034 | 3665 | 0.02371033 | 0.9162537
1.224745 | 2126 | 0.01375393 | 0.9300076
1.414214 | 961 | 0.006217087 | 0.9362247
1.5 | 1894 | 0.01225303 | 0.9484778
1.581139 | 1115 | 0.007213374 | 0.9556911
1.658312 | 841 | 0.00544076 | 0.9611319
1.732051 | 252 | 0.001630287 | 0.9627622
1.802776 | 716 | 0.004632086 | 0.9673943
1.870829 | 1038 | 0.00671523 | 0.9741095
2 | 182 | 0.00117743 | 0.9752869
2.061553 | 827 | 0.005350188 | 0.9806371
2.12132 | 456 | 0.002950043 | 0.9835871
2.179449 | 236 | 0.001526777 | 0.9851139
2.236068 | 238 | 0.001539716 | 0.9866536
2.291288 | 384 | 0.002484247 | 0.9891379
2.345208 | 158 | 0.001022164 | 0.9901601
2.44949 | 164 | 0.001060981 | 0.991221
2.5 | 199 | 0.001287409 | 0.9925084
2.54951 | 354 | 0.002290165 | 0.9947986
2.598076 | 126 | 0.0008151436 | 0.9956138
2.692582 | 221 | 0.001429736 | 0.9970435
2.738613 | 117 | 0.000756919 | 0.9978004
2.828427 | 17 | 0.0001099797 | 0.9979104
2.872281 | 93 | 0.0006016536 | 0.998512
2.915476 | 70 | 0.0004528575 | 0.9989649
2.95804 | 47 | 0.0003040615 | 0.999269
3 | 30 | 0.0001940818 | 0.999463
3.041381 | 9 | 5.822454e-05 | 0.9995213
3.082207 | 30 | 0.0001940818 | 0.9997153
3.162278 | 6 | 3.881636e-05 | 0.9997542
3.201562 | 18 | 0.0001164491 | 0.9998706
3.24037 | 8 | 5.175515e-05 | 0.9999224
3.278719 | 6 | 3.881636e-05 | 0.9999612
3.354102 | 5 | 3.234697e-05 | 0.9999935
3.535534 | 1 | 6.469393e-06 | 1
两点相关函数 / Two-Point Correlation
Status | ok
Method | periodic_fft_radial_shells_v1
Pore label | 0
Porosity | 0.410347
Voxel size (um) | 0.5
Periodic axes | xyz
Radial bins | bin_0_origin_only; bin_k: (k-1)*h < distance <= k*h
Normalization | joint_probability; C(0)=porosity
Radius upper edge (um) | Pore-pore probability | Displacement count | Mean distance (um)
0 | 0.410347 | 1 | 0
0.5 | 0.2329597 | 6 | 0.5
1 | 0.1978733 | 26 | 0.8235956
1.5 | 0.1877038 | 90 | 1.313303
2 | 0.1886588 | 134 | 1.766191
2.5 | 0.1870345 | 258 | 2.253291
3 | 0.1857107 | 410 | 2.770151
3.5 | 0.1846694 | 494 | 3.265115
4 | 0.1838322 | 690 | 3.741377
4.5 | 0.1827716 | 962 | 4.254797
5 | 0.1817947 | 1098 | 4.759989
5.5 | 0.1809001 | 1406 | 5.252971
6 | 0.1799955 | 1578 | 5.743306
6.5 | 0.179121 | 2018 | 6.243088
7 | 0.1782371 | 2342 | 6.754523
7.5 | 0.1774787 | 2634 | 7.258808
8 | 0.1766285 | 2930 | 7.74816
8.5 | 0.1758201 | 3402 | 8.24276
9 | 0.1750831 | 3926 | 8.747226
9.5 | 0.1743182 | 4266 | 9.248753
10 | 0.1735947 | 4730 | 9.745648
10.5 | 0.1728635 | 5510 | 10.25421
11 | 0.1721496 | 5562 | 10.75425
11.5 | 0.1715038 | 6410 | 11.24499
12 | 0.1708883 | 6894 | 11.74507
12.5 | 0.1702568 | 7490 | 12.24414
13 | 0.1696889 | 8258 | 12.74442
13.5 | 0.169149 | 8994 | 13.25285
14 | 0.1686555 | 9446 | 13.75428
14.5 | 0.1682224 | 9978 | 14.2483
15 | 0.1678256 | 11138 | 14.74781
15.5 | 0.1674439 | 11406 | 15.24523
16 | 0.1670959 | 12575 | 15.74338
16.5 | 0.1667853 | 12848 | 16.24802
17 | 0.1664212 | 12060 | 16.74981
17.5 | 0.166097 | 11804 | 17.24779
18 | 0.1657821 | 11016 | 17.74665
18.5 | 0.1655396 | 10700 | 18.24765
19 | 0.1652985 | 9756 | 18.74616
19.5 | 0.1651026 | 9224 | 19.24436
20 | 0.1649386 | 8408 | 19.74275
20.5 | 0.1647439 | 7452 | 20.23495
21 | 0.1646188 | 7040 | 20.73669
21.5 | 0.1644664 | 5820 | 21.24199
22 | 0.1643744 | 4880 | 21.7372
22.5 | 0.1642341 | 3936 | 22.23025
23 | 0.1640745 | 2999 | 22.73344
23.5 | 0.1639788 | 2180 | 23.23696
24 | 0.1639358 | 1620 | 23.72792
24.5 | 0.1638109 | 1208 | 24.21513
25 | 0.1636397 | 942 | 24.73838
25.5 | 0.1635134 | 584 | 25.28237
26 | 0.1634707 | 284 | 25.76662
26.5 | 0.1633018 | 192 | 26.16873
27 | 0.1631861 | 104 | 26.67748
27.5 | 0.1633196 | 24 | 27.213
28 | 0.1627274 | 1 | 27.71281
x displacement (um) | Pore-pore probability
0 | 0.410347
0.5 | 0.2289925
1 | 0.1956749
1.5 | 0.1866341
2 | 0.1882553
2.5 | 0.1863251
3 | 0.185421
3.5 | 0.1851768
4 | 0.1838188
4.5 | 0.1839066
5 | 0.1829758
5.5 | 0.1821022
6 | 0.1814156
6.5 | 0.1803665
7 | 0.1799545
7.5 | 0.1790085
8 | 0.1775513
8.5 | 0.1764336
9 | 0.17659
9.5 | 0.1762047
10 | 0.1752281
10.5 | 0.1742401
11 | 0.1738319
11.5 | 0.1727562
12 | 0.172596
12.5 | 0.1719627
13 | 0.1716499
13.5 | 0.1710777
14 | 0.1700859
14.5 | 0.1692886
15 | 0.1691551
15.5 | 0.1693497
16 | 0.1695786
y displacement (um) | Pore-pore probability
0 | 0.410347
0.5 | 0.2294617
1 | 0.1958733
1.5 | 0.1867828
2 | 0.1862679
2.5 | 0.1865044
3 | 0.1848755
3.5 | 0.183773
4 | 0.1830025
4.5 | 0.1814537
5 | 0.1805077
5.5 | 0.1792107
6 | 0.1781578
6.5 | 0.1780815
7 | 0.1763954
7.5 | 0.1753654
8 | 0.1744576
8.5 | 0.1725197
9 | 0.1731262
9.5 | 0.1716995
10 | 0.1709671
10.5 | 0.1703148
11 | 0.1695976
11.5 | 0.1700401
12 | 0.1689339
12.5 | 0.167778
13 | 0.1672974
13.5 | 0.1660271
14 | 0.1659546
14.5 | 0.1660728
15 | 0.1663284
15.5 | 0.1655655
16 | 0.166153
z displacement (um) | Pore-pore probability
0 | 0.410347
0.5 | 0.2404251
1 | 0.1955376
1.5 | 0.1843681
2 | 0.1881905
2.5 | 0.1878204
3 | 0.185421
3.5 | 0.1848335
4 | 0.1838989
4.5 | 0.184021
5 | 0.1825294
5.5 | 0.1818581
6 | 0.1809654
6.5 | 0.1805038
7 | 0.1792984
7.5 | 0.1778488
8 | 0.1770401
8.5 | 0.1772385
9 | 0.1766663
9.5 | 0.1751328
10 | 0.1750755
10.5 | 0.1745071
11 | 0.1737175
11.5 | 0.1726074
12 | 0.1723747
12.5 | 0.1722336
13 | 0.1710014
13.5 | 0.1710396
14 | 0.1708488
14.5 | 0.1707077
15 | 0.1702881
15.5 | 0.1702232
16 | 0.1702347