## SpecificSurfaceArea
名称 / Name | 数值 / Value
输入结构 / Input Structure | 20260914_182
电解液相体积分数 / Electrolyte Volume Fraction | 0.4591599
颗粒相体积分数 / Particle Volume Fraction | 0.4833183
CBD相体积分数 / CBD Volume Fraction | 0.05752182
固体体素数量 / Solid Voxel Count | 126699
总界面面积 (um^2) / Total Interfacial Area (um^2) | 51639
总固体体积 (um^3) / Total Solid Volume (um^3) | 15837.375
比表面积 (1/um) / Specific Surface Area (1/um) | 3.260578
总集群数量 / Total Cluster Count | 14
最大颗粒集群体积 (voxel) / Largest Particle Cluster Volume (voxel) | 126645
未知颗粒集群数量 / Unknown Particle Cluster Count | 13
未知颗粒集群总体积 (voxel) / Total Unknown Particle Cluster Volume (voxel) | 54
未知颗粒体积分数 / Unknown Particle Volume Fraction | 0.000426207
归一化平均团簇体积 / Normalized Average Cluster Volume | 1
电子连接度 / Electronic Connectivity | 0.9996606
电解液相连通率 / Electrolyte Connectivity | 0.9968928
是否贯通 / Percolating | 是 / Yes
曲折度τ / Tortuosity τ | 1.037919
等效当量颗粒粒径 (um) / Equivalent Particle Diameter (um) | 12.92763
瓶颈度 beta / Constrictivity (x) | 1
瓶颈半径 r_min (um) | 0.7071068
孔体半径 r_max (um) | 0.7071068
瓶颈度状态 / Constrictivity Status | ok
侵入入口 / Intrusion Inlet | low
球心邻域 / Center Connectivity | 26
算法版本 / Method | edt_critical_radii_closed_dilation_v2
半径采样 / Radius Sampling | All positive EDT values
Radius (um) | CPSD (total volume fraction) | MIP (total volume fraction)
0 | 0.4591599 | 0.4584198
0.5 | 0.4591599 | 0.4584198
0.7071068 | 0.3839226 | 0.3579559
0.8660254 | 0.1695518 | 0.004146576
1 | 0.09773636 | 0.001052856
1.118034 | 0.0529747 | 0.0007095337
1.224745 | 0.005264282 | 0
1.414214 | 0.0008621216 | 0
1.5 | 0.0004501343 | 0
2 | 0 | 0
弦长分布 / Chord Length
Status | ok
Method | periodic_voxel_runs_v1
Pore label | 0
Voxel size (um) | 0.5
Periodic axes | xyz
Sample count | 33158
Mean (um) | 1.815037
Population std (um) | 1.56248
Quantile method | inverse_empirical_cdf
Axis | x
Window-spanning lines | 0
Full pore line policy | one_period_censored
Quantile | Length (um)
0.05 | 0.5
0.1 | 0.5
0.15 | 0.5
0.2 | 0.5
0.25 | 0.5
0.3 | 1
0.35 | 1
0.4 | 1
0.45 | 1
0.5 | 1.5
0.55 | 1.5
0.6 | 1.5
0.65 | 2
0.7 | 2
0.75 | 2.5
0.8 | 2.5
0.85 | 3
0.9 | 4
0.95 | 5
Length (um) | Count | Probability mass | CDF
0.5 | 9113 | 0.2748356 | 0.2748356
1 | 6701 | 0.202093 | 0.4769286
1.5 | 4828 | 0.1456059 | 0.6225345
2 | 3486 | 0.105133 | 0.7276675
2.5 | 2479 | 0.07476325 | 0.8024308
3 | 1787 | 0.05389348 | 0.8563243
3.5 | 1270 | 0.03830147 | 0.8946257
4 | 960 | 0.02895229 | 0.923578
4.5 | 718 | 0.0216539 | 0.9452319
5 | 452 | 0.0136317 | 0.9588636
5.5 | 356 | 0.01073647 | 0.9696001
6 | 292 | 0.008806321 | 0.9784064
6.5 | 174 | 0.005247602 | 0.983654
7 | 141 | 0.004252367 | 0.9879064
7.5 | 116 | 0.003498402 | 0.9914048
8 | 85 | 0.002563484 | 0.9939683
8.5 | 57 | 0.001719042 | 0.9956873
9 | 35 | 0.001055552 | 0.9967429
9.5 | 22 | 0.00066349 | 0.9974064
10 | 20 | 0.0006031727 | 0.9980095
10.5 | 14 | 0.0004222209 | 0.9984318
11 | 11 | 0.000331745 | 0.9987635
11.5 | 12 | 0.0003619036 | 0.9991254
12 | 7 | 0.0002111104 | 0.9993365
12.5 | 8 | 0.0002412691 | 0.9995778
13 | 5 | 0.0001507932 | 0.9997286
13.5 | 2 | 6.031727e-05 | 0.9997889
14 | 1 | 3.015863e-05 | 0.999819
14.5 | 1 | 3.015863e-05 | 0.9998492
15 | 2 | 6.031727e-05 | 0.9999095
16 | 1 | 3.015863e-05 | 0.9999397
17 | 2 | 6.031727e-05 | 1
球接触分布 / Spherical Contact
Status | ok
Method | periodic_solid_to_pore_edt_v1
Pore label | 0
Voxel size (um) | 0.5
Periodic axes | xyz
Sample count | 141778
Mean (um) | 0.6819489
Population std (um) | 0.3856885
Quantile method | inverse_empirical_cdf
Distance direction | solid_to_pore
Distance convention | voxel_center_to_voxel_center
Quantile | Length (um)
0.05 | 0.5
0.1 | 0.5
0.15 | 0.5
0.2 | 0.5
0.25 | 0.5
0.3 | 0.5
0.35 | 0.5
0.4 | 0.5
0.45 | 0.5
0.5 | 0.5
0.55 | 0.5
0.6 | 0.5
0.65 | 0.7071068
0.7 | 0.7071068
0.75 | 0.7071068
0.8 | 0.7071068
0.85 | 0.8660254
0.9 | 1.118034
0.95 | 1.5
Length (um) | Count | Probability mass | CDF
0.5 | 90524 | 0.6384912 | 0.6384912
0.7071068 | 28571 | 0.2015193 | 0.8400104
0.8660254 | 4982 | 0.03513944 | 0.8751499
1 | 3439 | 0.02425623 | 0.8994061
1.118034 | 3951 | 0.02786751 | 0.9272736
1.224745 | 1582 | 0.01115829 | 0.9384319
1.414214 | 646 | 0.004556419 | 0.9429883
1.5 | 1518 | 0.01070688 | 0.9536952
1.581139 | 872 | 0.006150461 | 0.9598457
1.658312 | 594 | 0.004189649 | 0.9640353
1.732051 | 169 | 0.001192004 | 0.9652273
1.802776 | 472 | 0.003329148 | 0.9685565
1.870829 | 716 | 0.005050149 | 0.9736066
2 | 301 | 0.002123037 | 0.9757297
2.061553 | 641 | 0.004521153 | 0.9802508
2.12132 | 340 | 0.002398115 | 0.9826489
2.179449 | 176 | 0.001241377 | 0.9838903
2.236068 | 191 | 0.001347177 | 0.9852375
2.291288 | 285 | 0.002010185 | 0.9872477
2.345208 | 121 | 0.0008534469 | 0.9881011
2.44949 | 115 | 0.0008111273 | 0.9889122
2.5 | 244 | 0.001721 | 0.9906332
2.54951 | 306 | 0.002158304 | 0.9927915
2.598076 | 101 | 0.0007123813 | 0.9935039
2.692582 | 161 | 0.001135578 | 0.9946395
2.738613 | 86 | 0.0006065821 | 0.9952461
2.828427 | 29 | 0.0002045451 | 0.9954506
2.872281 | 79 | 0.0005572092 | 0.9960078
2.915476 | 69 | 0.0004866764 | 0.9964945
2.95804 | 71 | 0.0005007829 | 0.9969953
3 | 92 | 0.0006489018 | 0.9976442
3.041381 | 54 | 0.0003808771 | 0.9980251
3.082207 | 66 | 0.0004655165 | 0.9984906
3.162278 | 17 | 0.0001199058 | 0.9986105
3.201562 | 56 | 0.0003949837 | 0.9990055
3.24037 | 29 | 0.0002045451 | 0.99921
3.278719 | 10 | 7.05328e-05 | 0.9992806
3.316625 | 7 | 4.937296e-05 | 0.9993299
3.354102 | 28 | 0.0001974919 | 0.9995274
3.391165 | 9 | 6.347952e-05 | 0.9995909
3.464102 | 1 | 7.05328e-06 | 0.999598
3.5 | 14 | 9.874593e-05 | 0.9996967
3.535534 | 20 | 0.0001410656 | 0.9998378
3.570714 | 3 | 2.115984e-05 | 0.9998589
3.605551 | 3 | 2.115984e-05 | 0.9998801
3.640055 | 8 | 5.642624e-05 | 0.9999365
3.674235 | 2 | 1.410656e-05 | 0.9999506
3.741657 | 3 | 2.115984e-05 | 0.9999718
3.774917 | 1 | 7.05328e-06 | 0.9999788
3.840573 | 1 | 7.05328e-06 | 0.9999859
3.937004 | 1 | 7.05328e-06 | 0.9999929
4.031129 | 1 | 7.05328e-06 | 1
两点相关函数 / Two-Point Correlation
Status | ok
Method | periodic_fft_radial_shells_v1
Pore label | 0
Porosity | 0.4591599
Voxel size (um) | 0.5
Periodic axes | xyz
Radial bins | bin_0_origin_only; bin_k: (k-1)*h < distance <= k*h
Normalization | joint_probability; C(0)=porosity
Radius upper edge (um) | Pore-pore probability | Displacement count | Mean distance (um)
0 | 0.4591599 | 1 | 0
0.5 | 0.3350207 | 6 | 0.5
1 | 0.2838229 | 26 | 0.8235956
1.5 | 0.23438 | 90 | 1.313303
2 | 0.2200144 | 134 | 1.766191
2.5 | 0.2259921 | 258 | 2.253291
3 | 0.2302831 | 410 | 2.770151
3.5 | 0.2282854 | 494 | 3.265115
4 | 0.2259112 | 690 | 3.741377
4.5 | 0.2250071 | 962 | 4.254797
5 | 0.2245363 | 1098 | 4.759989
5.5 | 0.2237181 | 1406 | 5.252971
6 | 0.2227424 | 1578 | 5.743306
6.5 | 0.2217511 | 2018 | 6.243088
7 | 0.2207887 | 2342 | 6.754523
7.5 | 0.2198522 | 2634 | 7.258808
8 | 0.2189765 | 2930 | 7.74816
8.5 | 0.2181252 | 3402 | 8.24276
9 | 0.217362 | 3926 | 8.747226
9.5 | 0.2166059 | 4266 | 9.248753
10 | 0.2158224 | 4730 | 9.745648
10.5 | 0.2150199 | 5510 | 10.25421
11 | 0.2143174 | 5562 | 10.75425
11.5 | 0.2136757 | 6410 | 11.24499
12 | 0.2130814 | 6894 | 11.74507
12.5 | 0.2125055 | 7490 | 12.24414
13 | 0.2119483 | 8258 | 12.74442
13.5 | 0.2113882 | 8994 | 13.25285
14 | 0.2108599 | 9446 | 13.75428
14.5 | 0.2104541 | 9978 | 14.2483
15 | 0.2101228 | 11138 | 14.74781
15.5 | 0.2098316 | 11406 | 15.24523
16 | 0.209518 | 12575 | 15.74338
16.5 | 0.2092045 | 12848 | 16.24802
17 | 0.2088631 | 12060 | 16.74981
17.5 | 0.2086038 | 11804 | 17.24779
18 | 0.2083608 | 11016 | 17.74665
18.5 | 0.2081339 | 10700 | 18.24765
19 | 0.2079627 | 9756 | 18.74616
19.5 | 0.207789 | 9224 | 19.24436
20 | 0.2076039 | 8408 | 19.74275
20.5 | 0.2074195 | 7452 | 20.23495
21 | 0.2073172 | 7040 | 20.73669
21.5 | 0.2072291 | 5820 | 21.24199
22 | 0.2071728 | 4880 | 21.7372
22.5 | 0.2070079 | 3936 | 22.23025
23 | 0.2067827 | 2999 | 22.73344
23.5 | 0.2065885 | 2180 | 23.23696
24 | 0.2064255 | 1620 | 23.72792
24.5 | 0.2061874 | 1208 | 24.21513
25 | 0.2059735 | 942 | 24.73838
25.5 | 0.2059015 | 584 | 25.28237
26 | 0.2056746 | 284 | 25.76662
26.5 | 0.2053981 | 192 | 26.16873
27 | 0.205197 | 104 | 26.67748
27.5 | 0.2055175 | 24 | 27.213
28 | 0.2060318 | 1 | 27.71281
x displacement (um) | Pore-pore probability
0 | 0.4591599
0.5 | 0.3326721
1 | 0.2583313
1.5 | 0.221302
2 | 0.2247276
2.5 | 0.2277412
3 | 0.2285767
3.5 | 0.2258949
4 | 0.2239723
4.5 | 0.2230072
5 | 0.2221107
5.5 | 0.2218323
6 | 0.221405
6.5 | 0.2213402
7 | 0.2201614
7.5 | 0.2182045
8 | 0.2154007
8.5 | 0.2147522
9 | 0.2146149
9.5 | 0.2136078
10 | 0.211998
10.5 | 0.2100372
11 | 0.2095604
11.5 | 0.2097855
12 | 0.2105484
12.5 | 0.2108307
13 | 0.2106438
13.5 | 0.2090683
14 | 0.2077026
14.5 | 0.206646
15 | 0.206234
15.5 | 0.2062912
16 | 0.2061691
y displacement (um) | Pore-pore probability
0 | 0.4591599
0.5 | 0.3350525
1 | 0.2610931
1.5 | 0.2242546
2 | 0.2266045
2.5 | 0.2299538
3 | 0.2318535
3.5 | 0.2306213
4 | 0.2294731
4.5 | 0.2277336
5 | 0.2262802
5.5 | 0.2252922
6 | 0.2255821
6.5 | 0.2253532
7 | 0.2244263
7.5 | 0.2239227
8 | 0.2231407
8.5 | 0.2221718
9 | 0.220314
9.5 | 0.2190514
10 | 0.2188454
10.5 | 0.2191544
11 | 0.2188911
11.5 | 0.218895
12 | 0.2184792
12.5 | 0.2174873
13 | 0.2157402
13.5 | 0.2140274
14 | 0.2142563
14.5 | 0.215477
15 | 0.2163048
15.5 | 0.216526
16 | 0.2160339
z displacement (um) | Pore-pore probability
0 | 0.4591599
0.5 | 0.3373375
1 | 0.2634315
1.5 | 0.2243118
2 | 0.2245026
2.5 | 0.2273293
3 | 0.2296677
3.5 | 0.2273407
4 | 0.2264061
4.5 | 0.2268295
5 | 0.2264595
5.5 | 0.2252655
6 | 0.2240639
6.5 | 0.2224655
7 | 0.2211647
7.5 | 0.2208939
8 | 0.2201309
8.5 | 0.2198601
9 | 0.219574
9.5 | 0.2187195
10 | 0.2175941
10.5 | 0.216114
11 | 0.2146072
11.5 | 0.2133255
12 | 0.2130127
12.5 | 0.2132835
13 | 0.2132454
13.5 | 0.2125473
14 | 0.2111282
14.5 | 0.2102318
15 | 0.2107964
15.5 | 0.2108994
16 | 0.2106323