## SpecificSurfaceArea
名称 / Name | 数值 / Value
输入结构 / Input Structure | 20260914_187
电解液相体积分数 / Electrolyte Volume Fraction | 0.3141098
颗粒相体积分数 / Particle Volume Fraction | 0.5932846
CBD相体积分数 / CBD Volume Fraction | 0.09260559
固体体素数量 / Solid Voxel Count | 155526
总界面面积 (um^2) / Total Interfacial Area (um^2) | 32234.75
总固体体积 (um^3) / Total Solid Volume (um^3) | 19440.75
比表面积 (1/um) / Specific Surface Area (1/um) | 1.658102
总集群数量 / Total Cluster Count | 14
最大颗粒集群体积 (voxel) / Largest Particle Cluster Volume (voxel) | 155424
未知颗粒集群数量 / Unknown Particle Cluster Count | 13
未知颗粒集群总体积 (voxel) / Total Unknown Particle Cluster Volume (voxel) | 102
未知颗粒体积分数 / Unknown Particle Volume Fraction | 0.0006558389
归一化平均团簇体积 / Normalized Average Cluster Volume | 1
电子连接度 / Electronic Connectivity | 0.99982
电解液相连通率 / Electrolyte Connectivity | 0.9959073
是否贯通 / Percolating | 是 / Yes
曲折度τ / Tortuosity τ | 1.036389
等效当量颗粒粒径 (um) / Equivalent Particle Diameter (um) | 13.84189
瓶颈度 beta / Constrictivity (x) | 0.3333333
瓶颈半径 r_min (um) | 0.5
孔体半径 r_max (um) | 0.8660254
瓶颈度状态 / Constrictivity Status | ok
侵入入口 / Intrusion Inlet | low
球心邻域 / Center Connectivity | 26
算法版本 / Method | edt_critical_radii_closed_dilation_v2
半径采样 / Radius Sampling | All positive EDT values
Radius (um) | CPSD (total volume fraction) | MIP (total volume fraction)
0 | 0.3141098 | 0.3130608
0.5 | 0.3141098 | 0.3130608
0.7071068 | 0.2466316 | 0.1006126
0.8660254 | 0.1608734 | 0.04931259
1 | 0.1326027 | 0.03209686
1.118034 | 0.1116791 | 0.02829742
1.224745 | 0.06418991 | 0.01625443
1.414214 | 0.04615021 | 0.01037216
1.5 | 0.0369072 | 0.0005912781
1.581139 | 0.02032471 | 0
1.658312 | 0.01551819 | 0
1.732051 | 0.01239395 | 0
1.802776 | 0.0113945 | 0
1.870829 | 0.007110596 | 0
2 | 0.002716064 | 0
2.061553 | 0.001655579 | 0
2.12132 | 0.001296997 | 0
2.5 | 0 | 0
弦长分布 / Chord Length
Status | ok
Method | periodic_voxel_runs_v1
Pore label | 0
Voxel size (um) | 0.5
Periodic axes | xyz
Sample count | 23904
Mean (um) | 1.722348
Population std (um) | 1.622123
Quantile method | inverse_empirical_cdf
Axis | x
Window-spanning lines | 0
Full pore line policy | one_period_censored
Quantile | Length (um)
0.05 | 0.5
0.1 | 0.5
0.15 | 0.5
0.2 | 0.5
0.25 | 0.5
0.3 | 0.5
0.35 | 1
0.4 | 1
0.45 | 1
0.5 | 1
0.55 | 1.5
0.6 | 1.5
0.65 | 1.5
0.7 | 2
0.75 | 2
0.8 | 2.5
0.85 | 3
0.9 | 4
0.95 | 5
Length (um) | Count | Probability mass | CDF
0.5 | 8187 | 0.342495 | 0.342495
1 | 4683 | 0.1959086 | 0.5384036
1.5 | 3092 | 0.1293507 | 0.6677544
2 | 2042 | 0.08542503 | 0.7531794
2.5 | 1477 | 0.06178882 | 0.8149682
3 | 1121 | 0.04689592 | 0.8618641
3.5 | 772 | 0.03229585 | 0.89416
4 | 618 | 0.02585341 | 0.9200134
4.5 | 472 | 0.01974565 | 0.939759
5 | 342 | 0.01430723 | 0.9540663
5.5 | 266 | 0.01112784 | 0.9651941
6 | 193 | 0.008073963 | 0.9732681
6.5 | 170 | 0.00711178 | 0.9803799
7 | 121 | 0.005061914 | 0.9854418
7.5 | 98 | 0.004099732 | 0.9895415
8 | 70 | 0.00292838 | 0.9924699
8.5 | 48 | 0.002008032 | 0.9944779
9 | 31 | 0.001296854 | 0.9957748
9.5 | 29 | 0.001213186 | 0.996988
10 | 27 | 0.001129518 | 0.9981175
10.5 | 18 | 0.000753012 | 0.9988705
11 | 10 | 0.00041834 | 0.9992888
11.5 | 5 | 0.00020917 | 0.999498
12 | 3 | 0.000125502 | 0.9996235
12.5 | 6 | 0.000251004 | 0.9998745
13 | 1 | 4.1834e-05 | 0.9999163
14 | 2 | 8.366801e-05 | 1
球接触分布 / Spherical Contact
Status | ok
Method | periodic_solid_to_pore_edt_v1
Pore label | 0
Voxel size (um) | 0.5
Periodic axes | xyz
Sample count | 179802
Mean (um) | 0.7463908
Population std (um) | 0.2776784
Quantile method | inverse_empirical_cdf
Distance direction | solid_to_pore
Distance convention | voxel_center_to_voxel_center
Quantile | Length (um)
0.05 | 0.5
0.1 | 0.5
0.15 | 0.5
0.2 | 0.5
0.25 | 0.5
0.3 | 0.5
0.35 | 0.5
0.4 | 0.5
0.45 | 0.7071068
0.5 | 0.7071068
0.55 | 0.7071068
0.6 | 0.7071068
0.65 | 0.7071068
0.7 | 0.8660254
0.75 | 1
0.8 | 1
0.85 | 1.118034
0.9 | 1.118034
0.95 | 1.224745
Length (um) | Count | Probability mass | CDF
0.5 | 77243 | 0.4296003 | 0.4296003
0.7071068 | 41245 | 0.2293912 | 0.6589916
0.8660254 | 16037 | 0.08919256 | 0.7481841
1 | 12022 | 0.06686244 | 0.8150466
1.118034 | 19107 | 0.1062669 | 0.9213134
1.224745 | 6850 | 0.03809746 | 0.9594109
1.414214 | 3651 | 0.02030567 | 0.9797166
1.5 | 2699 | 0.01501096 | 0.9947275
1.581139 | 603 | 0.003353689 | 0.9980812
1.658312 | 219 | 0.001218006 | 0.9992992
1.732051 | 35 | 0.0001946586 | 0.9994939
1.802776 | 76 | 0.0004226872 | 0.9999166
1.870829 | 14 | 7.786343e-05 | 0.9999944
2 | 1 | 5.561673e-06 | 1
两点相关函数 / Two-Point Correlation
Status | ok
Method | periodic_fft_radial_shells_v1
Pore label | 0
Porosity | 0.3141098
Voxel size (um) | 0.5
Periodic axes | xyz
Radial bins | bin_0_origin_only; bin_k: (k-1)*h < distance <= k*h
Normalization | joint_probability; C(0)=porosity
Radius upper edge (um) | Pore-pore probability | Displacement count | Mean distance (um)
0 | 0.3141098 | 1 | 0
0.5 | 0.2257894 | 6 | 0.5
1 | 0.1902375 | 26 | 0.8235956
1.5 | 0.1522586 | 90 | 1.313303
2 | 0.1288135 | 134 | 1.766191
2.5 | 0.1140586 | 258 | 2.253291
3 | 0.1069266 | 410 | 2.770151
3.5 | 0.1050292 | 494 | 3.265115
4 | 0.1043661 | 690 | 3.741377
4.5 | 0.1036282 | 962 | 4.254797
5 | 0.1027327 | 1098 | 4.759989
5.5 | 0.1019455 | 1406 | 5.252971
6 | 0.1012044 | 1578 | 5.743306
6.5 | 0.1005749 | 2018 | 6.243088
7 | 0.1000131 | 2342 | 6.754523
7.5 | 0.09950845 | 2634 | 7.258808
8 | 0.0991664 | 2930 | 7.74816
8.5 | 0.09896327 | 3402 | 8.24276
9 | 0.09887256 | 3926 | 8.747226
9.5 | 0.09884521 | 4266 | 9.248753
10 | 0.0987915 | 4730 | 9.745648
10.5 | 0.09864265 | 5510 | 10.25421
11 | 0.09853358 | 5562 | 10.75425
11.5 | 0.09846349 | 6410 | 11.24499
12 | 0.09845958 | 6894 | 11.74507
12.5 | 0.09847422 | 7490 | 12.24414
13 | 0.09849479 | 8258 | 12.74442
13.5 | 0.09851047 | 8994 | 13.25285
14 | 0.09856033 | 9446 | 13.75428
14.5 | 0.09866239 | 9978 | 14.2483
15 | 0.09871387 | 11138 | 14.74781
15.5 | 0.09873904 | 11406 | 15.24523
16 | 0.09868737 | 12575 | 15.74338
16.5 | 0.09858842 | 12848 | 16.24802
17 | 0.0984586 | 12060 | 16.74981
17.5 | 0.09841599 | 11804 | 17.24779
18 | 0.09843278 | 11016 | 17.74665
18.5 | 0.09841411 | 10700 | 18.24765
19 | 0.09837416 | 9756 | 18.74616
19.5 | 0.09831398 | 9224 | 19.24436
20 | 0.0982915 | 8408 | 19.74275
20.5 | 0.09826698 | 7452 | 20.23495
21 | 0.09819597 | 7040 | 20.73669
21.5 | 0.0981079 | 5820 | 21.24199
22 | 0.09795898 | 4880 | 21.7372
22.5 | 0.09785894 | 3936 | 22.23025
23 | 0.09761793 | 2999 | 22.73344
23.5 | 0.0974541 | 2180 | 23.23696
24 | 0.09736011 | 1620 | 23.72792
24.5 | 0.09730839 | 1208 | 24.21513
25 | 0.09695127 | 942 | 24.73838
25.5 | 0.09634388 | 584 | 25.28237
26 | 0.09585617 | 284 | 25.76662
26.5 | 0.09553961 | 192 | 26.16873
27 | 0.09557548 | 104 | 26.67748
27.5 | 0.09565036 | 24 | 27.213
28 | 0.09577942 | 1 | 27.71281
x displacement (um) | Pore-pore probability
0 | 0.3141098
0.5 | 0.2229233
1 | 0.1705284
1.5 | 0.1370926
2 | 0.117775
2.5 | 0.1085854
3 | 0.1067963
3.5 | 0.1060295
4 | 0.1051598
4.5 | 0.1040726
5 | 0.1031227
5.5 | 0.1011162
6 | 0.09879684
6.5 | 0.09793472
7 | 0.09793854
7.5 | 0.09767532
8 | 0.0973053
8.5 | 0.09693146
9 | 0.09690094
9.5 | 0.09773636
10 | 0.09828568
10.5 | 0.09856033
11 | 0.09944153
11.5 | 0.1001282
12 | 0.1002731
12.5 | 0.09919357
13 | 0.09796143
13.5 | 0.097332
14 | 0.09704971
14.5 | 0.09767532
15 | 0.09857178
15.5 | 0.09983444
16 | 0.100296
y displacement (um) | Pore-pore probability
0 | 0.3141098
0.5 | 0.223526
1 | 0.1715126
1.5 | 0.1379051
2 | 0.117569
2.5 | 0.1069221
3 | 0.1039886
3.5 | 0.1027756
4 | 0.1026878
4.5 | 0.1023979
5 | 0.1012993
5.5 | 0.1003342
6 | 0.09952164
6.5 | 0.09847641
7 | 0.09812927
7.5 | 0.0981636
8 | 0.09810638
8.5 | 0.09859085
9 | 0.09989548
9.5 | 0.1015854
10 | 0.1029015
10.5 | 0.1034851
11 | 0.1030464
11.5 | 0.1016464
12 | 0.1001816
12.5 | 0.09949493
13 | 0.09939957
13.5 | 0.1002083
14 | 0.1004677
14.5 | 0.1006851
15 | 0.1006088
15.5 | 0.1006813
16 | 0.1000366
z displacement (um) | Pore-pore probability
0 | 0.3141098
0.5 | 0.2309189
1 | 0.1821404
1.5 | 0.1485443
2 | 0.1269073
2.5 | 0.1137733
3 | 0.1074028
3.5 | 0.1043816
4 | 0.1031685
4.5 | 0.1021271
5 | 0.1012917
5.5 | 0.100811
6 | 0.1001244
6.5 | 0.09924698
7 | 0.09959412
7.5 | 0.09951019
8 | 0.09911346
8.5 | 0.09950256
9 | 0.1000328
9.5 | 0.1004486
10 | 0.1007843
10.5 | 0.1006355
11 | 0.09968948
11.5 | 0.09835052
12 | 0.09708023
12.5 | 0.09608841
13 | 0.09586716
13.5 | 0.09565353
14 | 0.09586334
14.5 | 0.09672928
15 | 0.0974617
15.5 | 0.09796906
16 | 0.09780121