## SpecificSurfaceArea
名称 / Name | 数值 / Value
输入结构 / Input Structure | 20260914_19
电解液相体积分数 / Electrolyte Volume Fraction | 0.4085693
颗粒相体积分数 / Particle Volume Fraction | 0.5416183
CBD相体积分数 / CBD Volume Fraction | 0.04981232
固体体素数量 / Solid Voxel Count | 141982
总界面面积 (um^2) / Total Interfacial Area (um^2) | 40885.5
总固体体积 (um^3) / Total Solid Volume (um^3) | 17747.75
比表面积 (1/um) / Specific Surface Area (1/um) | 2.3037
总集群数量 / Total Cluster Count | 9
最大颗粒集群体积 (voxel) / Largest Particle Cluster Volume (voxel) | 141908
未知颗粒集群数量 / Unknown Particle Cluster Count | 8
未知颗粒集群总体积 (voxel) / Total Unknown Particle Cluster Volume (voxel) | 74
未知颗粒体积分数 / Unknown Particle Volume Fraction | 0.0005211928
归一化平均团簇体积 / Normalized Average Cluster Volume | 1
电子连接度 / Electronic Connectivity | 0.9999155
电解液相连通率 / Electrolyte Connectivity | 0.9970776
是否贯通 / Percolating | 是 / Yes
曲折度τ / Tortuosity τ | 1.031344
等效当量颗粒粒径 (um) / Equivalent Particle Diameter (um) | 15.55849
瓶颈度 beta / Constrictivity (x) | 0.6666667
瓶颈半径 r_min (um) | 0.7071068
孔体半径 r_max (um) | 0.8660254
瓶颈度状态 / Constrictivity Status | ok
侵入入口 / Intrusion Inlet | low
球心邻域 / Center Connectivity | 26
算法版本 / Method | edt_critical_radii_closed_dilation_v2
半径采样 / Radius Sampling | All positive EDT values
Radius (um) | CPSD (total volume fraction) | MIP (total volume fraction)
0 | 0.4085693 | 0.4076385
0.5 | 0.4085693 | 0.4076385
0.7071068 | 0.3468208 | 0.3156471
0.8660254 | 0.2392883 | 0.1748352
1 | 0.2019501 | 0.03382111
1.118034 | 0.182373 | 0.02706146
1.224745 | 0.1021576 | 0.007751465
1.414214 | 0.06872559 | 0.003261566
1.5 | 0.05165863 | 0.003211975
1.581139 | 0.02630615 | 0.002017975
1.658312 | 0.01781082 | 0.00146484375
1.732051 | 0.01409531 | 0.001457214
1.802776 | 0.01211166 | 0.001068115
1.870829 | 0.005672455 | 0.0008811951
2.061553 | 0.001155853 | 0.0006904602
2.5 | 0 | 0
弦长分布 / Chord Length
Status | ok
Method | periodic_voxel_runs_v1
Pore label | 0
Voxel size (um) | 0.5
Periodic axes | xyz
Sample count | 26687
Mean (um) | 2.00667
Population std (um) | 1.850937
Quantile method | inverse_empirical_cdf
Axis | x
Window-spanning lines | 0
Full pore line policy | one_period_censored
Quantile | Length (um)
0.05 | 0.5
0.1 | 0.5
0.15 | 0.5
0.2 | 0.5
0.25 | 0.5
0.3 | 1
0.35 | 1
0.4 | 1
0.45 | 1
0.5 | 1.5
0.55 | 1.5
0.6 | 2
0.65 | 2
0.7 | 2.5
0.75 | 2.5
0.8 | 3
0.85 | 3.5
0.9 | 4.5
0.95 | 5.5
Length (um) | Count | Probability mass | CDF
0.5 | 7370 | 0.2761644 | 0.2761644
1 | 4936 | 0.184959 | 0.4611234
1.5 | 3423 | 0.1282647 | 0.5893881
2 | 2539 | 0.09513996 | 0.684528
2.5 | 1970 | 0.07381871 | 0.7583468
3 | 1544 | 0.05785588 | 0.8162026
3.5 | 1240 | 0.04646457 | 0.8626672
4 | 875 | 0.0327875 | 0.8954547
4.5 | 666 | 0.02495597 | 0.9204107
5 | 514 | 0.01926031 | 0.939671
5.5 | 362 | 0.01356466 | 0.9532357
6 | 271 | 0.01015476 | 0.9633904
6.5 | 198 | 0.007419343 | 0.9708098
7 | 157 | 0.005883014 | 0.9766928
7.5 | 133 | 0.0049837 | 0.9816765
8 | 121 | 0.004534043 | 0.9862105
8.5 | 79 | 0.002960243 | 0.9891708
9 | 68 | 0.002548057 | 0.9917188
9.5 | 55 | 0.002060929 | 0.9937797
10 | 42 | 0.0015738 | 0.9953535
10.5 | 25 | 0.0009367857 | 0.9962903
11 | 24 | 0.0008993143 | 0.9971896
11.5 | 9 | 0.0003372429 | 0.9975269
12 | 10 | 0.0003747143 | 0.9979016
12.5 | 8 | 0.0002997714 | 0.9982014
13 | 11 | 0.0004121857 | 0.9986136
13.5 | 3 | 0.0001124143 | 0.998726
14 | 4 | 0.0001498857 | 0.9988759
14.5 | 5 | 0.0001873571 | 0.9990632
15 | 12 | 0.0004496571 | 0.9995129
15.5 | 2 | 7.494286e-05 | 0.9995878
16 | 3 | 0.0001124143 | 0.9997002
16.5 | 2 | 7.494286e-05 | 0.9997752
17 | 2 | 7.494286e-05 | 0.9998501
17.5 | 1 | 3.747143e-05 | 0.9998876
18 | 2 | 7.494286e-05 | 0.9999625
18.5 | 1 | 3.747143e-05 | 1
球接触分布 / Spherical Contact
Status | ok
Method | periodic_solid_to_pore_edt_v1
Pore label | 0
Voxel size (um) | 0.5
Periodic axes | xyz
Sample count | 155040
Mean (um) | 0.7288163
Population std (um) | 0.4171384
Quantile method | inverse_empirical_cdf
Distance direction | solid_to_pore
Distance convention | voxel_center_to_voxel_center
Quantile | Length (um)
0.05 | 0.5
0.1 | 0.5
0.15 | 0.5
0.2 | 0.5
0.25 | 0.5
0.3 | 0.5
0.35 | 0.5
0.4 | 0.5
0.45 | 0.5
0.5 | 0.5
0.55 | 0.7071068
0.6 | 0.7071068
0.65 | 0.7071068
0.7 | 0.7071068
0.75 | 0.7071068
0.8 | 0.8660254
0.85 | 1
0.9 | 1.118034
0.95 | 1.5
Length (um) | Count | Probability mass | CDF
0.5 | 81942 | 0.5285217 | 0.5285217
0.7071068 | 38402 | 0.2476909 | 0.7762126
0.8660254 | 10463 | 0.06748581 | 0.8436984
1 | 6305 | 0.04066692 | 0.8843653
1.118034 | 6078 | 0.03920279 | 0.9235681
1.224745 | 1913 | 0.01233875 | 0.9359069
1.414214 | 798 | 0.005147059 | 0.9410539
1.5 | 1578 | 0.01017802 | 0.9512319
1.581139 | 856 | 0.005521156 | 0.9567531
1.658312 | 578 | 0.00372807 | 0.9604812
1.732051 | 172 | 0.001109391 | 0.9615906
1.802776 | 515 | 0.003321723 | 0.9649123
1.870829 | 710 | 0.004579463 | 0.9694917
2 | 286 | 0.001844685 | 0.9713364
2.061553 | 639 | 0.004121517 | 0.9754579
2.12132 | 366 | 0.002360681 | 0.9778186
2.179449 | 180 | 0.001160991 | 0.9789796
2.236068 | 225 | 0.001451238 | 0.9804309
2.291288 | 335 | 0.002160733 | 0.9825916
2.345208 | 131 | 0.0008449432 | 0.9834365
2.44949 | 153 | 0.0009868421 | 0.9844234
2.5 | 312 | 0.002012384 | 0.9864358
2.54951 | 364 | 0.002347781 | 0.9887835
2.598076 | 129 | 0.0008320433 | 0.9896156
2.692582 | 246 | 0.001586687 | 0.9912023
2.738613 | 150 | 0.0009674923 | 0.9921698
2.828427 | 38 | 0.000245098 | 0.9924149
2.872281 | 133 | 0.0008578431 | 0.9932727
2.915476 | 126 | 0.0008126935 | 0.9940854
2.95804 | 108 | 0.0006965944 | 0.994782
3 | 81 | 0.0005224458 | 0.9953044
3.041381 | 48 | 0.0003095975 | 0.995614
3.082207 | 95 | 0.0006127451 | 0.9962268
3.162278 | 34 | 0.0002192982 | 0.9964461
3.201562 | 117 | 0.000754644 | 0.9972007
3.24037 | 49 | 0.0003160475 | 0.9975168
3.278719 | 19 | 0.000122549 | 0.9976393
3.316625 | 21 | 0.0001354489 | 0.9977748
3.354102 | 57 | 0.0003676471 | 0.9981424
3.391165 | 27 | 0.0001741486 | 0.9983166
3.464102 | 3 | 1.934985e-05 | 0.9983359
3.5 | 36 | 0.0002321981 | 0.9985681
3.535534 | 49 | 0.0003160475 | 0.9988842
3.570714 | 21 | 0.0001354489 | 0.9990196
3.605551 | 10 | 6.449948e-05 | 0.9990841
3.640055 | 27 | 0.0001741486 | 0.9992583
3.674235 | 24 | 0.0001547988 | 0.9994131
3.741657 | 13 | 8.384933e-05 | 0.9994969
3.774917 | 9 | 5.804954e-05 | 0.999555
3.807887 | 5 | 3.224974e-05 | 0.9995872
3.840573 | 10 | 6.449948e-05 | 0.9996517
3.905125 | 16 | 0.0001031992 | 0.9997549
3.937004 | 13 | 8.384933e-05 | 0.9998388
4.031129 | 9 | 5.804954e-05 | 0.9998968
4.062019 | 8 | 5.159959e-05 | 0.9999484
4.092676 | 1 | 6.449948e-06 | 0.9999549
4.123106 | 2 | 1.28999e-05 | 0.9999678
4.153312 | 3 | 1.934985e-05 | 0.9999871
4.1833 | 1 | 6.449948e-06 | 0.9999936
4.301163 | 1 | 6.449948e-06 | 1
两点相关函数 / Two-Point Correlation
Status | ok
Method | periodic_fft_radial_shells_v1
Pore label | 0
Porosity | 0.4085693
Voxel size (um) | 0.5
Periodic axes | xyz
Radial bins | bin_0_origin_only; bin_k: (k-1)*h < distance <= k*h
Normalization | joint_probability; C(0)=porosity
Radius upper edge (um) | Pore-pore probability | Displacement count | Mean distance (um)
0 | 0.4085693 | 1 | 0
0.5 | 0.3096924 | 6 | 0.5
1 | 0.2658169 | 26 | 0.8235956
1.5 | 0.220951 | 90 | 1.313303
2 | 0.1990159 | 134 | 1.766191
2.5 | 0.1895674 | 258 | 2.253291
3 | 0.1852858 | 410 | 2.770151
3.5 | 0.1833596 | 494 | 3.265115
4 | 0.1821893 | 690 | 3.741377
4.5 | 0.1808576 | 962 | 4.254797
5 | 0.1796638 | 1098 | 4.759989
5.5 | 0.1785024 | 1406 | 5.252971
6 | 0.1772418 | 1578 | 5.743306
6.5 | 0.1760687 | 2018 | 6.243088
7 | 0.1748476 | 2342 | 6.754523
7.5 | 0.173942 | 2634 | 7.258808
8 | 0.1732571 | 2930 | 7.74816
8.5 | 0.1726396 | 3402 | 8.24276
9 | 0.1720383 | 3926 | 8.747226
9.5 | 0.171456 | 4266 | 9.248753
10 | 0.1708792 | 4730 | 9.745648
10.5 | 0.1702249 | 5510 | 10.25421
11 | 0.169571 | 5562 | 10.75425
11.5 | 0.1688793 | 6410 | 11.24499
12 | 0.1682275 | 6894 | 11.74507
12.5 | 0.1677425 | 7490 | 12.24414
13 | 0.1672975 | 8258 | 12.74442
13.5 | 0.1669208 | 8994 | 13.25285
14 | 0.1665856 | 9446 | 13.75428
14.5 | 0.1662752 | 9978 | 14.2483
15 | 0.1660172 | 11138 | 14.74781
15.5 | 0.1657623 | 11406 | 15.24523
16 | 0.1655163 | 12575 | 15.74338
16.5 | 0.165278 | 12848 | 16.24802
17 | 0.1650655 | 12060 | 16.74981
17.5 | 0.164978 | 11804 | 17.24779
18 | 0.1649006 | 11016 | 17.74665
18.5 | 0.1648291 | 10700 | 18.24765
19 | 0.1647501 | 9756 | 18.74616
19.5 | 0.1646551 | 9224 | 19.24436
20 | 0.1645696 | 8408 | 19.74275
20.5 | 0.1644756 | 7452 | 20.23495
21 | 0.1645084 | 7040 | 20.73669
21.5 | 0.1644508 | 5820 | 21.24199
22 | 0.1645498 | 4880 | 21.7372
22.5 | 0.1645188 | 3936 | 22.23025
23 | 0.1644909 | 2999 | 22.73344
23.5 | 0.1644779 | 2180 | 23.23696
24 | 0.1644827 | 1620 | 23.72792
24.5 | 0.1644738 | 1208 | 24.21513
25 | 0.1645638 | 942 | 24.73838
25.5 | 0.1647395 | 584 | 25.28237
26 | 0.1649174 | 284 | 25.76662
26.5 | 0.1649768 | 192 | 26.16873
27 | 0.165484 | 104 | 26.67748
27.5 | 0.1657696 | 24 | 27.213
28 | 0.1655045 | 1 | 27.71281
x displacement (um) | Pore-pore probability
0 | 0.4085693
0.5 | 0.3067665
1 | 0.2420044
1.5 | 0.2060394
2 | 0.1921539
2.5 | 0.1856613
3 | 0.182415
3.5 | 0.180336
4 | 0.1791878
4.5 | 0.1788177
5 | 0.1778107
5.5 | 0.1771202
6 | 0.1765099
6.5 | 0.1745453
7 | 0.1721535
7.5 | 0.1698685
8 | 0.1692619
8.5 | 0.1688843
9 | 0.1679077
9.5 | 0.1672173
10 | 0.1671867
10.5 | 0.1671066
11 | 0.1671944
11.5 | 0.1675797
12 | 0.1679077
12.5 | 0.1671219
13 | 0.1662025
13.5 | 0.1651535
14 | 0.1648788
14.5 | 0.164753
15 | 0.164753
15.5 | 0.165844
16 | 0.1662445
y displacement (um) | Pore-pore probability
0 | 0.4085693
0.5 | 0.3070335
1 | 0.2410278
1.5 | 0.2040977
2 | 0.1904716
2.5 | 0.1856499
3 | 0.1845932
3.5 | 0.1836433
4 | 0.1828537
4.5 | 0.1817093
5 | 0.1803665
5.5 | 0.17836
6 | 0.1760941
6.5 | 0.1750565
7 | 0.1742477
7.5 | 0.1739235
8 | 0.1741219
8.5 | 0.174305
9 | 0.1746292
9.5 | 0.1741295
10 | 0.1726112
10.5 | 0.1707191
11 | 0.1688309
11.5 | 0.1671333
12 | 0.1657867
12.5 | 0.1653061
13 | 0.1659775
13.5 | 0.1668282
14 | 0.1672554
14.5 | 0.1663322
15 | 0.1655693
15.5 | 0.1649475
16 | 0.1649017
z displacement (um) | Pore-pore probability
0 | 0.4085693
0.5 | 0.3152771
1 | 0.2531166
1.5 | 0.21492
2 | 0.1972313
2.5 | 0.1889763
3 | 0.1865387
3.5 | 0.1854668
4 | 0.1851807
4.5 | 0.1835098
5 | 0.1821823
5.5 | 0.181263
6 | 0.1801529
6.5 | 0.1790848
7 | 0.1784782
7.5 | 0.1776009
8 | 0.176857
8.5 | 0.1752663
9 | 0.1737976
9.5 | 0.1733284
10 | 0.1730537
10.5 | 0.1724701
11 | 0.1715088
11.5 | 0.1711388
12 | 0.171505
12.5 | 0.1726036
13 | 0.1741333
13.5 | 0.1750488
14 | 0.1746445
14.5 | 0.1731033
15 | 0.1721573
15.5 | 0.1719437
16 | 0.172142