## SpecificSurfaceArea
名称 / Name | 数值 / Value
输入结构 / Input Structure | 20260914_190
电解液相体积分数 / Electrolyte Volume Fraction | 0.3209
颗粒相体积分数 / Particle Volume Fraction | 0.5843201
CBD相体积分数 / CBD Volume Fraction | 0.09477997
固体体素数量 / Solid Voxel Count | 153176
总界面面积 (um^2) / Total Interfacial Area (um^2) | 45599.25
总固体体积 (um^3) / Total Solid Volume (um^3) | 19147
比表面积 (1/um) / Specific Surface Area (1/um) | 2.381535
总集群数量 / Total Cluster Count | 9
最大颗粒集群体积 (voxel) / Largest Particle Cluster Volume (voxel) | 153151
未知颗粒集群数量 / Unknown Particle Cluster Count | 8
未知颗粒集群总体积 (voxel) / Total Unknown Particle Cluster Volume (voxel) | 25
未知颗粒体积分数 / Unknown Particle Volume Fraction | 0.0001632109
归一化平均团簇体积 / Normalized Average Cluster Volume | 1
电子连接度 / Electronic Connectivity | 0.9998564
电解液相连通率 / Electrolyte Connectivity | 0.9941514
是否贯通 / Percolating | 是 / Yes
曲折度τ / Tortuosity τ | 1.062689
等效当量颗粒粒径 (um) / Equivalent Particle Diameter (um) | 15.95707
瓶颈度 beta / Constrictivity (x) | 0.5
瓶颈半径 r_min (um) | 0.5
孔体半径 r_max (um) | 0.7071068
瓶颈度状态 / Constrictivity Status | ok
侵入入口 / Intrusion Inlet | low
球心邻域 / Center Connectivity | 26
算法版本 / Method | edt_critical_radii_closed_dilation_v2
半径采样 / Radius Sampling | All positive EDT values
Radius (um) | CPSD (total volume fraction) | MIP (total volume fraction)
0 | 0.3209 | 0.3192787
0.5 | 0.3209 | 0.3192787
0.7071068 | 0.2255096 | 0.1472473
0.8660254 | 0.09854507 | 0.007957458
1 | 0.06458282 | 0.005142212
1.118034 | 0.0398941 | 0.004188538
1.224745 | 0.007507324 | 0.0005874634
1.414214 | 0.00169754 | 0
1.5 | 0.0004501343 | 0
2 | 0 | 0
弦长分布 / Chord Length
Status | ok
Method | periodic_voxel_runs_v1
Pore label | 0
Voxel size (um) | 0.5
Periodic axes | xyz
Sample count | 28116
Mean (um) | 1.495981
Population std (um) | 1.321895
Quantile method | inverse_empirical_cdf
Axis | x
Window-spanning lines | 0
Full pore line policy | one_period_censored
Quantile | Length (um)
0.05 | 0.5
0.1 | 0.5
0.15 | 0.5
0.2 | 0.5
0.25 | 0.5
0.3 | 0.5
0.35 | 0.5
0.4 | 1
0.45 | 1
0.5 | 1
0.55 | 1
0.6 | 1.5
0.65 | 1.5
0.7 | 1.5
0.75 | 2
0.8 | 2
0.85 | 2.5
0.9 | 3
0.95 | 4
Length (um) | Count | Probability mass | CDF
0.5 | 10213 | 0.3632451 | 0.3632451
1 | 6070 | 0.2158913 | 0.5791364
1.5 | 3762 | 0.1338028 | 0.7129393
2 | 2560 | 0.09105136 | 0.8039906
2.5 | 1740 | 0.06188647 | 0.8658771
3 | 1128 | 0.0401195 | 0.9059966
3.5 | 797 | 0.02834685 | 0.9343434
4 | 554 | 0.01970408 | 0.9540475
4.5 | 384 | 0.0136577 | 0.9677052
5 | 284 | 0.01010101 | 0.9778062
5.5 | 168 | 0.005975245 | 0.9837815
6 | 148 | 0.005263907 | 0.9890454
6.5 | 95 | 0.003378859 | 0.9924242
7 | 49 | 0.00174278 | 0.994167
7.5 | 38 | 0.001351544 | 0.9955186
8 | 26 | 0.0009247404 | 0.9964433
8.5 | 30 | 0.001067008 | 0.9975103
9 | 19 | 0.0006757718 | 0.9981861
9.5 | 16 | 0.000569071 | 0.9987552
10 | 13 | 0.0004623702 | 0.9992175
10.5 | 4 | 0.0001422677 | 0.9993598
11 | 6 | 0.0002134016 | 0.9995732
11.5 | 3 | 0.0001067008 | 0.9996799
12 | 3 | 0.0001067008 | 0.9997866
13 | 1 | 3.556694e-05 | 0.9998222
13.5 | 3 | 0.0001067008 | 0.9999289
14 | 1 | 3.556694e-05 | 0.9999644
14.5 | 1 | 3.556694e-05 | 1
球接触分布 / Spherical Contact
Status | ok
Method | periodic_solid_to_pore_edt_v1
Pore label | 0
Voxel size (um) | 0.5
Periodic axes | xyz
Sample count | 178022
Mean (um) | 0.694318
Population std (um) | 0.2648676
Quantile method | inverse_empirical_cdf
Distance direction | solid_to_pore
Distance convention | voxel_center_to_voxel_center
Quantile | Length (um)
0.05 | 0.5
0.1 | 0.5
0.15 | 0.5
0.2 | 0.5
0.25 | 0.5
0.3 | 0.5
0.35 | 0.5
0.4 | 0.5
0.45 | 0.5
0.5 | 0.5
0.55 | 0.7071068
0.6 | 0.7071068
0.65 | 0.7071068
0.7 | 0.7071068
0.75 | 0.7071068
0.8 | 0.8660254
0.85 | 1
0.9 | 1.118034
0.95 | 1.224745
Length (um) | Count | Probability mass | CDF
0.5 | 90644 | 0.509173 | 0.509173
0.7071068 | 43700 | 0.2454753 | 0.7546483
0.8660254 | 13811 | 0.0775803 | 0.8322286
1 | 8633 | 0.04849401 | 0.8807226
1.118034 | 11731 | 0.06589635 | 0.946619
1.224745 | 3812 | 0.02141308 | 0.968032
1.414214 | 1334 | 0.007493456 | 0.9755255
1.5 | 1924 | 0.01080765 | 0.9863331
1.581139 | 833 | 0.004679197 | 0.9910123
1.658312 | 484 | 0.002718765 | 0.9937311
1.732051 | 152 | 0.0008538271 | 0.9945849
1.802776 | 331 | 0.001859321 | 0.9964443
1.870829 | 340 | 0.001909876 | 0.9983541
2 | 41 | 0.0002303086 | 0.9985844
2.061553 | 155 | 0.0008706789 | 0.9994551
2.12132 | 46 | 0.000258395 | 0.9997135
2.179449 | 18 | 0.0001011111 | 0.9998146
2.236068 | 14 | 7.864197e-05 | 0.9998933
2.291288 | 8 | 4.493827e-05 | 0.9999382
2.345208 | 5 | 2.808642e-05 | 0.9999663
2.44949 | 2 | 1.123457e-05 | 0.9999775
2.5 | 2 | 1.123457e-05 | 0.9999888
2.598076 | 1 | 5.617283e-06 | 0.9999944
2.692582 | 1 | 5.617283e-06 | 1
两点相关函数 / Two-Point Correlation
Status | ok
Method | periodic_fft_radial_shells_v1
Pore label | 0
Porosity | 0.3209
Voxel size (um) | 0.5
Periodic axes | xyz
Radial bins | bin_0_origin_only; bin_k: (k-1)*h < distance <= k*h
Normalization | joint_probability; C(0)=porosity
Radius upper edge (um) | Pore-pore probability | Displacement count | Mean distance (um)
0 | 0.3209 | 1 | 0
0.5 | 0.2145348 | 6 | 0.5
1 | 0.1735945 | 26 | 0.8235956
1.5 | 0.135999 | 90 | 1.313303
2 | 0.1198422 | 134 | 1.766191
2.5 | 0.115058 | 258 | 2.253291
3 | 0.1138304 | 410 | 2.770151
3.5 | 0.1128821 | 494 | 3.265115
4 | 0.1114165 | 690 | 3.741377
4.5 | 0.1096918 | 962 | 4.254797
5 | 0.1080939 | 1098 | 4.759989
5.5 | 0.106823 | 1406 | 5.252971
6 | 0.1057813 | 1578 | 5.743306
6.5 | 0.1049818 | 2018 | 6.243088
7 | 0.1042967 | 2342 | 6.754523
7.5 | 0.1037465 | 2634 | 7.258808
8 | 0.1033677 | 2930 | 7.74816
8.5 | 0.103151 | 3402 | 8.24276
9 | 0.1029548 | 3926 | 8.747226
9.5 | 0.1028126 | 4266 | 9.248753
10 | 0.1027238 | 4730 | 9.745648
10.5 | 0.1027523 | 5510 | 10.25421
11 | 0.1028241 | 5562 | 10.75425
11.5 | 0.1028676 | 6410 | 11.24499
12 | 0.1029096 | 6894 | 11.74507
12.5 | 0.1029346 | 7490 | 12.24414
13 | 0.1029216 | 8258 | 12.74442
13.5 | 0.1029607 | 8994 | 13.25285
14 | 0.1030043 | 9446 | 13.75428
14.5 | 0.1030683 | 9978 | 14.2483
15 | 0.1031075 | 11138 | 14.74781
15.5 | 0.1030749 | 11406 | 15.24523
16 | 0.1029975 | 12575 | 15.74338
16.5 | 0.1029033 | 12848 | 16.24802
17 | 0.1028391 | 12060 | 16.74981
17.5 | 0.1027678 | 11804 | 17.24779
18 | 0.1026257 | 11016 | 17.74665
18.5 | 0.1025356 | 10700 | 18.24765
19 | 0.1024898 | 9756 | 18.74616
19.5 | 0.1024336 | 9224 | 19.24436
20 | 0.1023871 | 8408 | 19.74275
20.5 | 0.1023044 | 7452 | 20.23495
21 | 0.1023193 | 7040 | 20.73669
21.5 | 0.1021258 | 5820 | 21.24199
22 | 0.102127 | 4880 | 21.7372
22.5 | 0.1019835 | 3936 | 22.23025
23 | 0.1019546 | 2999 | 22.73344
23.5 | 0.1020627 | 2180 | 23.23696
24 | 0.1023046 | 1620 | 23.72792
24.5 | 0.1025725 | 1208 | 24.21513
25 | 0.1029357 | 942 | 24.73838
25.5 | 0.1034433 | 584 | 25.28237
26 | 0.103738 | 284 | 25.76662
26.5 | 0.1038701 | 192 | 26.16873
27 | 0.1039706 | 104 | 26.67748
27.5 | 0.1040033 | 24 | 27.213
28 | 0.1038818 | 1 | 27.71281
x displacement (um) | Pore-pore probability
0 | 0.3209
0.5 | 0.2136459
1 | 0.1557655
1.5 | 0.1272316
2 | 0.1177292
2.5 | 0.1158676
3 | 0.1155777
3.5 | 0.1134605
4 | 0.1118279
4.5 | 0.11063
5 | 0.1096191
5.5 | 0.1082687
6 | 0.1064415
6.5 | 0.1056366
7 | 0.1053619
7.5 | 0.104866
8 | 0.1040459
8.5 | 0.1034851
9 | 0.1040916
9.5 | 0.1049118
10 | 0.1046066
10.5 | 0.1040459
11 | 0.103756
11.5 | 0.1039429
12 | 0.1047707
12.5 | 0.1053352
13 | 0.1050491
13.5 | 0.1047478
14 | 0.1047554
14.5 | 0.1050835
15 | 0.104847
15.5 | 0.1045074
16 | 0.104187
y displacement (um) | Pore-pore probability
0 | 0.3209
0.5 | 0.2145767
1 | 0.1566162
1.5 | 0.1267128
2 | 0.1168785
2.5 | 0.1141052
3 | 0.1138611
3.5 | 0.1127281
4 | 0.1115799
4.5 | 0.10989
5 | 0.1081009
5.5 | 0.1066017
6 | 0.1058807
6.5 | 0.1050873
7 | 0.1043358
7.5 | 0.1046982
8 | 0.1044083
8.5 | 0.1034393
9 | 0.1025314
9.5 | 0.1023102
10 | 0.1025085
10.5 | 0.1024818
11 | 0.1022835
11.5 | 0.1026497
12 | 0.1028824
12.5 | 0.1028595
13 | 0.1033096
13.5 | 0.1031265
14 | 0.1028709
14.5 | 0.1023521
15 | 0.1030121
15.5 | 0.1037827
16 | 0.1045837
z displacement (um) | Pore-pore probability
0 | 0.3209
0.5 | 0.2153816
1 | 0.1570778
1.5 | 0.1270638
2 | 0.1166191
2.5 | 0.1133842
3 | 0.1127129
3.5 | 0.1110649
4 | 0.1102753
4.5 | 0.1090813
5 | 0.1081429
5.5 | 0.1070061
6 | 0.1052971
6.5 | 0.1040497
7 | 0.1029282
7.5 | 0.1030083
8 | 0.1027985
8.5 | 0.1021805
9 | 0.1020164
9.5 | 0.1024055
10 | 0.1021309
10.5 | 0.102562
11 | 0.1020699
11.5 | 0.1017723
12 | 0.1017227
12.5 | 0.1014709
13 | 0.1014862
13.5 | 0.101738
14 | 0.1018639
14.5 | 0.1027298
15 | 0.1025734
15.5 | 0.1026497
16 | 0.1026917