## SpecificSurfaceArea
名称 / Name | 数值 / Value
输入结构 / Input Structure | 20260914_191
电解液相体积分数 / Electrolyte Volume Fraction | 0.3268471
颗粒相体积分数 / Particle Volume Fraction | 0.620903
CBD相体积分数 / CBD Volume Fraction | 0.05224991
固体体素数量 / Solid Voxel Count | 162766
总界面面积 (um^2) / Total Interfacial Area (um^2) | 44181.25
总固体体积 (um^3) / Total Solid Volume (um^3) | 20345.75
比表面积 (1/um) / Specific Surface Area (1/um) | 2.171522
总集群数量 / Total Cluster Count | 5
最大颗粒集群体积 (voxel) / Largest Particle Cluster Volume (voxel) | 162732
未知颗粒集群数量 / Unknown Particle Cluster Count | 4
未知颗粒集群总体积 (voxel) / Total Unknown Particle Cluster Volume (voxel) | 34
未知颗粒体积分数 / Unknown Particle Volume Fraction | 0.0002088888
归一化平均团簇体积 / Normalized Average Cluster Volume | 1
电子连接度 / Electronic Connectivity | 0.9998771
电解液相连通率 / Electrolyte Connectivity | 0.9961835
是否贯通 / Percolating | 是 / Yes
曲折度τ / Tortuosity τ | 1.062689
等效当量颗粒粒径 (um) / Equivalent Particle Diameter (um) | 19.80774
瓶颈度 beta / Constrictivity (x) | 0.5
瓶颈半径 r_min (um) | 0.5
孔体半径 r_max (um) | 0.7071068
瓶颈度状态 / Constrictivity Status | ok
侵入入口 / Intrusion Inlet | low
球心邻域 / Center Connectivity | 26
算法版本 / Method | edt_critical_radii_closed_dilation_v2
半径采样 / Radius Sampling | All positive EDT values
Radius (um) | CPSD (total volume fraction) | MIP (total volume fraction)
0 | 0.3268471 | 0.3257065
0.5 | 0.3268471 | 0.3257065
0.7071068 | 0.2338181 | 0.1580276
0.8660254 | 0.1181107 | 0.01252365
1 | 0.08574295 | 0.01034927
1.118034 | 0.06492615 | 0.008907318
1.224745 | 0.02220917 | 0.0004005432
1.414214 | 0.01235962 | 0
1.5 | 0.008155823 | 0
1.581139 | 0.002719879 | 0
1.658312 | 0.0009498596 | 0
1.802776 | 0.001022339 | 0
2 | 0 | 0
弦长分布 / Chord Length
Status | ok
Method | periodic_voxel_runs_v1
Pore label | 0
Voxel size (um) | 0.5
Periodic axes | xyz
Sample count | 26298
Mean (um) | 1.62904
Population std (um) | 1.451871
Quantile method | inverse_empirical_cdf
Axis | x
Window-spanning lines | 0
Full pore line policy | one_period_censored
Quantile | Length (um)
0.05 | 0.5
0.1 | 0.5
0.15 | 0.5
0.2 | 0.5
0.25 | 0.5
0.3 | 0.5
0.35 | 1
0.4 | 1
0.45 | 1
0.5 | 1
0.55 | 1.5
0.6 | 1.5
0.65 | 1.5
0.7 | 2
0.75 | 2
0.8 | 2.5
0.85 | 3
0.9 | 3.5
0.95 | 4.5
Length (um) | Count | Probability mass | CDF
0.5 | 8613 | 0.3275154 | 0.3275154
1 | 5672 | 0.2156818 | 0.5431972
1.5 | 3583 | 0.1362461 | 0.6794433
2 | 2422 | 0.09209826 | 0.7715416
2.5 | 1769 | 0.06726747 | 0.838809
3 | 1204 | 0.04578295 | 0.884592
3.5 | 861 | 0.03274013 | 0.9173321
4 | 605 | 0.02300555 | 0.9403377
4.5 | 422 | 0.01604685 | 0.9563845
5 | 320 | 0.01216823 | 0.9685527
5.5 | 228 | 0.008669861 | 0.9772226
6 | 138 | 0.005247547 | 0.9824701
6.5 | 123 | 0.004677162 | 0.9871473
7 | 102 | 0.003878622 | 0.9910259
7.5 | 57 | 0.002167465 | 0.9931934
8 | 45 | 0.001711157 | 0.9949046
8.5 | 51 | 0.001939311 | 0.9968439
9 | 27 | 0.001026694 | 0.9978706
9.5 | 18 | 0.0006844627 | 0.998555
10 | 9 | 0.0003422313 | 0.9988973
10.5 | 7 | 0.0002661799 | 0.9991634
11 | 2 | 7.605141e-05 | 0.9992395
11.5 | 1 | 3.802571e-05 | 0.9992775
12 | 3 | 0.0001140771 | 0.9993916
12.5 | 6 | 0.0002281542 | 0.9996197
13 | 5 | 0.0001901285 | 0.9998099
13.5 | 2 | 7.605141e-05 | 0.9998859
14 | 2 | 7.605141e-05 | 0.999962
18 | 1 | 3.802571e-05 | 1
球接触分布 / Spherical Contact
Status | ok
Method | periodic_solid_to_pore_edt_v1
Pore label | 0
Voxel size (um) | 0.5
Periodic axes | xyz
Sample count | 176463
Mean (um) | 0.7321699
Population std (um) | 0.3868009
Quantile method | inverse_empirical_cdf
Distance direction | solid_to_pore
Distance convention | voxel_center_to_voxel_center
Quantile | Length (um)
0.05 | 0.5
0.1 | 0.5
0.15 | 0.5
0.2 | 0.5
0.25 | 0.5
0.3 | 0.5
0.35 | 0.5
0.4 | 0.5
0.45 | 0.5
0.5 | 0.5
0.55 | 0.7071068
0.6 | 0.7071068
0.65 | 0.7071068
0.7 | 0.7071068
0.75 | 0.7071068
0.8 | 0.8660254
0.85 | 1
0.9 | 1.118034
0.95 | 1.5
Length (um) | Count | Probability mass | CDF
0.5 | 89882 | 0.5093532 | 0.5093532
0.7071068 | 43203 | 0.2448275 | 0.7541808
0.8660254 | 13120 | 0.07434986 | 0.8285306
1 | 7823 | 0.04433224 | 0.8728629
1.118034 | 8792 | 0.04982348 | 0.9226863
1.224745 | 2614 | 0.0148133 | 0.9374996
1.414214 | 1046 | 0.005927588 | 0.9434272
1.5 | 1763 | 0.009990763 | 0.953418
1.581139 | 982 | 0.005564906 | 0.9589829
1.658312 | 724 | 0.004102843 | 0.9630857
1.732051 | 240 | 0.001360058 | 0.9644458
1.802776 | 700 | 0.003966837 | 0.9684126
1.870829 | 988 | 0.005598907 | 0.9740115
2 | 156 | 0.000884038 | 0.9748956
2.061553 | 812 | 0.004601531 | 0.9794971
2.12132 | 461 | 0.002612446 | 0.9821096
2.179449 | 280 | 0.001586735 | 0.9836963
2.236068 | 256 | 0.001450729 | 0.985147
2.291288 | 401 | 0.002272431 | 0.9874195
2.345208 | 199 | 0.001127715 | 0.9885472
2.44949 | 182 | 0.001031378 | 0.9895786
2.5 | 216 | 0.001224053 | 0.9908026
2.54951 | 371 | 0.002102424 | 0.992905
2.598076 | 138 | 0.0007820336 | 0.9936871
2.692582 | 270 | 0.001530066 | 0.9952171
2.738613 | 142 | 0.0008047013 | 0.9960218
2.828427 | 25 | 0.0001416728 | 0.9961635
2.872281 | 121 | 0.0006856962 | 0.9968492
2.915476 | 89 | 0.000504355 | 0.9973536
2.95804 | 72 | 0.0004080175 | 0.9977616
3 | 39 | 0.0002210095 | 0.9979826
3.041381 | 32 | 0.0001813411 | 0.9981639
3.082207 | 90 | 0.0005100219 | 0.9986739
3.162278 | 23 | 0.0001303389 | 0.9988043
3.201562 | 80 | 0.0004533528 | 0.9992576
3.24037 | 26 | 0.0001473397 | 0.999405
3.278719 | 16 | 9.067057e-05 | 0.9994956
3.316625 | 15 | 8.500366e-05 | 0.9995806
3.354102 | 27 | 0.0001530066 | 0.9997337
3.391165 | 14 | 7.933674e-05 | 0.999813
3.464102 | 1 | 5.66691e-06 | 0.9998187
3.5 | 14 | 7.933674e-05 | 0.999898
3.535534 | 7 | 3.966837e-05 | 0.9999377
3.570714 | 2 | 1.133382e-05 | 0.999949
3.640055 | 6 | 3.400146e-05 | 0.999983
3.674235 | 3 | 1.700073e-05 | 1
两点相关函数 / Two-Point Correlation
Status | ok
Method | periodic_fft_radial_shells_v1
Pore label | 0
Porosity | 0.3268471
Voxel size (um) | 0.5
Periodic axes | xyz
Radial bins | bin_0_origin_only; bin_k: (k-1)*h < distance <= k*h
Normalization | joint_probability; C(0)=porosity
Radius upper edge (um) | Pore-pore probability | Displacement count | Mean distance (um)
0 | 0.3268471 | 1 | 0
0.5 | 0.2229627 | 6 | 0.5
1 | 0.1806379 | 26 | 0.8235956
1.5 | 0.1421382 | 90 | 1.313303
2 | 0.1260823 | 134 | 1.766191
2.5 | 0.121469 | 258 | 2.253291
3 | 0.1197587 | 410 | 2.770151
3.5 | 0.1184848 | 494 | 3.265115
4 | 0.1175597 | 690 | 3.741377
4.5 | 0.1167288 | 962 | 4.254797
5 | 0.1160236 | 1098 | 4.759989
5.5 | 0.1153151 | 1406 | 5.252971
6 | 0.1146636 | 1578 | 5.743306
6.5 | 0.1139525 | 2018 | 6.243088
7 | 0.1132204 | 2342 | 6.754523
7.5 | 0.1124661 | 2634 | 7.258808
8 | 0.1118683 | 2930 | 7.74816
8.5 | 0.1113365 | 3402 | 8.24276
9 | 0.1108433 | 3926 | 8.747226
9.5 | 0.1103416 | 4266 | 9.248753
10 | 0.1098058 | 4730 | 9.745648
10.5 | 0.1092063 | 5510 | 10.25421
11 | 0.1087255 | 5562 | 10.75425
11.5 | 0.1083811 | 6410 | 11.24499
12 | 0.1080307 | 6894 | 11.74507
12.5 | 0.1076338 | 7490 | 12.24414
13 | 0.1072807 | 8258 | 12.74442
13.5 | 0.1069782 | 8994 | 13.25285
14 | 0.1067194 | 9446 | 13.75428
14.5 | 0.1065067 | 9978 | 14.2483
15 | 0.1062987 | 11138 | 14.74781
15.5 | 0.1060729 | 11406 | 15.24523
16 | 0.1058655 | 12575 | 15.74338
16.5 | 0.1056714 | 12848 | 16.24802
17 | 0.1054246 | 12060 | 16.74981
17.5 | 0.1052107 | 11804 | 17.24779
18 | 0.1050296 | 11016 | 17.74665
18.5 | 0.104896 | 10700 | 18.24765
19 | 0.104852 | 9756 | 18.74616
19.5 | 0.1048486 | 9224 | 19.24436
20 | 0.1048592 | 8408 | 19.74275
20.5 | 0.1048657 | 7452 | 20.23495
21 | 0.1048486 | 7040 | 20.73669
21.5 | 0.1049231 | 5820 | 21.24199
22 | 0.104995 | 4880 | 21.7372
22.5 | 0.1050065 | 3936 | 22.23025
23 | 0.1050824 | 2999 | 22.73344
23.5 | 0.1051618 | 2180 | 23.23696
24 | 0.1053334 | 1620 | 23.72792
24.5 | 0.1055548 | 1208 | 24.21513
25 | 0.1057575 | 942 | 24.73838
25.5 | 0.1059436 | 584 | 25.28237
26 | 0.1062182 | 284 | 25.76662
26.5 | 0.1063767 | 192 | 26.16873
27 | 0.1068592 | 104 | 26.67748
27.5 | 0.1067174 | 24 | 27.213
28 | 0.1064606 | 1 | 27.71281
x displacement (um) | Pore-pore probability
0 | 0.3268471
0.5 | 0.2265282
1 | 0.1666565
1.5 | 0.1354752
2 | 0.1239586
2.5 | 0.1203842
3 | 0.119976
3.5 | 0.1190109
4 | 0.1179581
4.5 | 0.1172142
5 | 0.1168175
5.5 | 0.1168137
6 | 0.116539
6.5 | 0.1153946
7 | 0.1139145
7.5 | 0.1130257
8 | 0.1115227
8.5 | 0.1108208
9 | 0.1106758
9.5 | 0.1113663
10 | 0.1120338
10.5 | 0.1126213
11 | 0.1123314
11.5 | 0.1122932
12 | 0.1113892
12.5 | 0.1103706
13 | 0.1096115
13.5 | 0.1092682
14 | 0.1091805
14.5 | 0.1090355
15 | 0.1092186
15.5 | 0.1083183
16 | 0.10849
y displacement (um) | Pore-pore probability
0 | 0.3268471
0.5 | 0.2156372
1 | 0.1550674
1.5 | 0.1282425
2 | 0.1221619
2.5 | 0.1196098
3 | 0.1175423
3.5 | 0.1169662
4 | 0.1169281
4.5 | 0.1164436
5 | 0.115139
5.5 | 0.1151047
6 | 0.1148376
6.5 | 0.1137695
7 | 0.113327
7.5 | 0.1132202
8 | 0.1127586
8.5 | 0.1131363
9 | 0.1131821
9.5 | 0.1125298
10 | 0.1108627
10.5 | 0.1094627
11 | 0.1091385
11.5 | 0.1089058
12 | 0.1083069
12.5 | 0.1084633
13 | 0.1083717
13.5 | 0.1082993
14 | 0.1078911
14.5 | 0.1077881
15 | 0.1077347
15.5 | 0.1081161
16 | 0.1083832
z displacement (um) | Pore-pore probability
0 | 0.3268471
0.5 | 0.2267227
1 | 0.1669083
1.5 | 0.1353951
2 | 0.1237259
2.5 | 0.1197319
3 | 0.1185112
3.5 | 0.1167145
4 | 0.1167374
4.5 | 0.1167564
5 | 0.1158371
5.5 | 0.1145744
6 | 0.1127853
6.5 | 0.1117058
7 | 0.111084
7.5 | 0.1109352
8 | 0.1107979
8.5 | 0.1106339
9 | 0.1099167
9.5 | 0.108963
10 | 0.1082954
10.5 | 0.1082306
11 | 0.1086426
11.5 | 0.1084442
12 | 0.1070633
12.5 | 0.1059418
13 | 0.1050377
13.5 | 0.1043892
14 | 0.1034279
14.5 | 0.1033287
15 | 0.1042023
15.5 | 0.1051712
16 | 0.1051788