## SpecificSurfaceArea
名称 / Name | 数值 / Value
输入结构 / Input Structure | 20260914_198
电解液相体积分数 / Electrolyte Volume Fraction | 0.4455147
颗粒相体积分数 / Particle Volume Fraction | 0.5292816
CBD相体积分数 / CBD Volume Fraction | 0.0252037
固体体素数量 / Solid Voxel Count | 138748
总界面面积 (um^2) / Total Interfacial Area (um^2) | 34227.5
总固体体积 (um^3) / Total Solid Volume (um^3) | 17343.5
比表面积 (1/um) / Specific Surface Area (1/um) | 1.973506
总集群数量 / Total Cluster Count | 11
最大颗粒集群体积 (voxel) / Largest Particle Cluster Volume (voxel) | 138460
未知颗粒集群数量 / Unknown Particle Cluster Count | 10
未知颗粒集群总体积 (voxel) / Total Unknown Particle Cluster Volume (voxel) | 288
未知颗粒体积分数 / Unknown Particle Volume Fraction | 0.002075706
归一化平均团簇体积 / Normalized Average Cluster Volume | 1
电子连接度 / Electronic Connectivity | 0.9986378
电解液相连通率 / Electrolyte Connectivity | 0.9988954
是否贯通 / Percolating | 是 / Yes
曲折度τ / Tortuosity τ | 1.026299
等效当量颗粒粒径 (um) / Equivalent Particle Diameter (um) | 14.44049
瓶颈度 beta / Constrictivity (x) | 0.6
瓶颈半径 r_min (um) | 0.8660254
孔体半径 r_max (um) | 1.118034
瓶颈度状态 / Constrictivity Status | ok
侵入入口 / Intrusion Inlet | low
球心邻域 / Center Connectivity | 26
算法版本 / Method | edt_critical_radii_closed_dilation_v2
半径采样 / Radius Sampling | All positive EDT values
Radius (um) | CPSD (total volume fraction) | MIP (total volume fraction)
0 | 0.4455147 | 0.4451332
0.5 | 0.4455147 | 0.4451332
0.7071068 | 0.4031219 | 0.3956757
0.8660254 | 0.3106499 | 0.2747498
1 | 0.2741966 | 0.2179871
1.118034 | 0.2531509 | 0.1392899
1.224745 | 0.165947 | 0.05516434
1.414214 | 0.1261902 | 0.02693558
1.5 | 0.1132698 | 0.01557922
1.581139 | 0.07010651 | 0.01159286
1.658312 | 0.05739212 | 0.0103035
1.732051 | 0.04808044 | 0.006542206
1.802776 | 0.04413605 | 0.00668335
1.870829 | 0.03418732 | 0
2 | 0.01960373 | 0
2.061553 | 0.01514053 | 0
2.12132 | 0.01113892 | 0
2.179449 | 0.006759644 | 0
2.236068 | 0.005283356 | 0
2.291288 | 0.003490448 | 0
2.345208 | 0.002960205 | 0
2.5 | 0.002605438 | 0
3 | 0 | 0
弦长分布 / Chord Length
Status | ok
Method | periodic_voxel_runs_v1
Pore label | 0
Voxel size (um) | 0.5
Periodic axes | xyz
Sample count | 23575
Mean (um) | 2.476967
Population std (um) | 2.312642
Quantile method | inverse_empirical_cdf
Axis | x
Window-spanning lines | 0
Full pore line policy | one_period_censored
Quantile | Length (um)
0.05 | 0.5
0.1 | 0.5
0.15 | 0.5
0.2 | 0.5
0.25 | 1
0.3 | 1
0.35 | 1
0.4 | 1.5
0.45 | 1.5
0.5 | 1.5
0.55 | 2
0.6 | 2
0.65 | 2.5
0.7 | 3
0.75 | 3.5
0.8 | 4
0.85 | 4.5
0.9 | 5.5
0.95 | 7
Length (um) | Count | Probability mass | CDF
0.5 | 5122 | 0.2172641 | 0.2172641
1 | 3939 | 0.1670838 | 0.3843478
1.5 | 2908 | 0.123351 | 0.5076988
2 | 2378 | 0.1008696 | 0.6085684
2.5 | 1701 | 0.0721527 | 0.6807211
3 | 1399 | 0.05934252 | 0.7400636
3.5 | 1192 | 0.05056204 | 0.7906257
4 | 965 | 0.04093319 | 0.8315589
4.5 | 722 | 0.03062566 | 0.8621845
5 | 668 | 0.0283351 | 0.8905196
5.5 | 525 | 0.02226935 | 0.912789
6 | 375 | 0.01590668 | 0.9286957
6.5 | 318 | 0.01348887 | 0.9421845
7 | 229 | 0.00971368 | 0.9518982
7.5 | 189 | 0.008016967 | 0.9599152
8 | 186 | 0.007889714 | 0.9678049
8.5 | 150 | 0.006362672 | 0.9741676
9 | 119 | 0.00504772 | 0.9792153
9.5 | 98 | 0.004156946 | 0.9833722
10 | 69 | 0.002926829 | 0.986299
10.5 | 66 | 0.002799576 | 0.9890986
11 | 62 | 0.002629905 | 0.9917285
11.5 | 38 | 0.001611877 | 0.9933404
12 | 31 | 0.001314952 | 0.9946554
12.5 | 33 | 0.001399788 | 0.9960551
13 | 20 | 0.0008483563 | 0.9969035
13.5 | 13 | 0.0005514316 | 0.9974549
14 | 12 | 0.0005090138 | 0.9979639
14.5 | 12 | 0.0005090138 | 0.998473
15 | 2 | 8.483563e-05 | 0.9985578
15.5 | 4 | 0.0001696713 | 0.9987275
16 | 3 | 0.0001272534 | 0.9988547
16.5 | 5 | 0.0002120891 | 0.9990668
17 | 3 | 0.0001272534 | 0.9991941
17.5 | 3 | 0.0001272534 | 0.9993213
18 | 3 | 0.0001272534 | 0.9994486
18.5 | 2 | 8.483563e-05 | 0.9995334
19 | 1 | 4.241782e-05 | 0.9995758
20 | 1 | 4.241782e-05 | 0.9996182
20.5 | 1 | 4.241782e-05 | 0.9996607
21 | 3 | 0.0001272534 | 0.9997879
21.5 | 3 | 0.0001272534 | 0.9999152
23.5 | 1 | 4.241782e-05 | 0.9999576
24.5 | 1 | 4.241782e-05 | 1
球接触分布 / Spherical Contact
Status | ok
Method | periodic_solid_to_pore_edt_v1
Pore label | 0
Voxel size (um) | 0.5
Periodic axes | xyz
Sample count | 145355
Mean (um) | 0.7213546
Population std (um) | 0.288201
Quantile method | inverse_empirical_cdf
Distance direction | solid_to_pore
Distance convention | voxel_center_to_voxel_center
Quantile | Length (um)
0.05 | 0.5
0.1 | 0.5
0.15 | 0.5
0.2 | 0.5
0.25 | 0.5
0.3 | 0.5
0.35 | 0.5
0.4 | 0.5
0.45 | 0.5
0.5 | 0.7071068
0.55 | 0.7071068
0.6 | 0.7071068
0.65 | 0.7071068
0.7 | 0.7071068
0.75 | 0.8660254
0.8 | 1
0.85 | 1
0.9 | 1.118034
0.95 | 1.224745
Length (um) | Count | Probability mass | CDF
0.5 | 70890 | 0.4877025 | 0.4877025
0.7071068 | 31482 | 0.216587 | 0.7042895
0.8660254 | 12131 | 0.08345774 | 0.7877472
1 | 9061 | 0.06233704 | 0.8500843
1.118034 | 11637 | 0.08005917 | 0.9301434
1.224745 | 3861 | 0.02656255 | 0.956706
1.414214 | 2775 | 0.01909119 | 0.9757972
1.5 | 1637 | 0.01126208 | 0.9870593
1.581139 | 470 | 0.003233463 | 0.9902927
1.658312 | 323 | 0.002222146 | 0.9925149
1.732051 | 151 | 0.001038836 | 0.9935537
1.802776 | 218 | 0.001499776 | 0.9950535
1.870829 | 245 | 0.001685529 | 0.996739
2 | 23 | 0.0001582333 | 0.9968973
2.061553 | 126 | 0.0008668432 | 0.9977641
2.12132 | 70 | 0.0004815796 | 0.9982457
2.179449 | 38 | 0.0002614289 | 0.9985071
2.236068 | 28 | 0.0001926318 | 0.9986997
2.291288 | 51 | 0.0003508651 | 0.9990506
2.345208 | 26 | 0.0001788724 | 0.9992295
2.44949 | 17 | 0.000116955 | 0.9993464
2.5 | 21 | 0.0001444739 | 0.9994909
2.54951 | 32 | 0.0002201507 | 0.9997111
2.598076 | 7 | 4.815796e-05 | 0.9997592
2.692582 | 16 | 0.0001100753 | 0.9998693
2.738613 | 5 | 3.439854e-05 | 0.9999037
2.828427 | 3 | 2.063912e-05 | 0.9999243
2.872281 | 6 | 4.127825e-05 | 0.9999656
2.915476 | 3 | 2.063912e-05 | 0.9999862
2.95804 | 1 | 6.879708e-06 | 0.9999931
3.082207 | 1 | 6.879708e-06 | 1
两点相关函数 / Two-Point Correlation
Status | ok
Method | periodic_fft_radial_shells_v1
Pore label | 0
Porosity | 0.4455147
Voxel size (um) | 0.5
Periodic axes | xyz
Radial bins | bin_0_origin_only; bin_k: (k-1)*h < distance <= k*h
Normalization | joint_probability; C(0)=porosity
Radius upper edge (um) | Pore-pore probability | Displacement count | Mean distance (um)
0 | 0.4455147 | 1 | 0
0.5 | 0.3570302 | 6 | 0.5
1 | 0.3146186 | 26 | 0.8235956
1.5 | 0.2644404 | 90 | 1.313303
2 | 0.232952 | 134 | 1.766191
2.5 | 0.2133297 | 258 | 2.253291
3 | 0.2057341 | 410 | 2.770151
3.5 | 0.2056789 | 494 | 3.265115
4 | 0.2071059 | 690 | 3.741377
4.5 | 0.206903 | 962 | 4.254797
5 | 0.2052738 | 1098 | 4.759989
5.5 | 0.2037102 | 1406 | 5.252971
6 | 0.2026666 | 1578 | 5.743306
6.5 | 0.2019436 | 2018 | 6.243088
7 | 0.2012985 | 2342 | 6.754523
7.5 | 0.2006474 | 2634 | 7.258808
8 | 0.2001104 | 2930 | 7.74816
8.5 | 0.1997023 | 3402 | 8.24276
9 | 0.1993619 | 3926 | 8.747226
9.5 | 0.1992036 | 4266 | 9.248753
10 | 0.1989689 | 4730 | 9.745648
10.5 | 0.1987496 | 5510 | 10.25421
11 | 0.1985313 | 5562 | 10.75425
11.5 | 0.1983039 | 6410 | 11.24499
12 | 0.1980531 | 6894 | 11.74507
12.5 | 0.1978386 | 7490 | 12.24414
13 | 0.1976565 | 8258 | 12.74442
13.5 | 0.1975868 | 8994 | 13.25285
14 | 0.197662 | 9446 | 13.75428
14.5 | 0.1977935 | 9978 | 14.2483
15 | 0.1979262 | 11138 | 14.74781
15.5 | 0.1979606 | 11406 | 15.24523
16 | 0.1979867 | 12575 | 15.74338
16.5 | 0.1979787 | 12848 | 16.24802
17 | 0.197948 | 12060 | 16.74981
17.5 | 0.1979245 | 11804 | 17.24779
18 | 0.1979278 | 11016 | 17.74665
18.5 | 0.1980198 | 10700 | 18.24765
19 | 0.1980881 | 9756 | 18.74616
19.5 | 0.1981815 | 9224 | 19.24436
20 | 0.1982491 | 8408 | 19.74275
20.5 | 0.1982787 | 7452 | 20.23495
21 | 0.198247 | 7040 | 20.73669
21.5 | 0.198262 | 5820 | 21.24199
22 | 0.1983756 | 4880 | 21.7372
22.5 | 0.1984901 | 3936 | 22.23025
23 | 0.1986352 | 2999 | 22.73344
23.5 | 0.198703 | 2180 | 23.23696
24 | 0.1987273 | 1620 | 23.72792
24.5 | 0.198677 | 1208 | 24.21513
25 | 0.1988438 | 942 | 24.73838
25.5 | 0.1989012 | 584 | 25.28237
26 | 0.1986027 | 284 | 25.76662
26.5 | 0.1980474 | 192 | 26.16873
27 | 0.1962914 | 104 | 26.67748
27.5 | 0.1942352 | 24 | 27.213
28 | 0.1925964 | 1 | 27.71281
x displacement (um) | Pore-pore probability
0 | 0.4455147
0.5 | 0.3555832
1 | 0.2931328
1.5 | 0.2450027
2 | 0.2217178
2.5 | 0.2024765
3 | 0.2046814
3.5 | 0.2028694
4 | 0.2048988
4.5 | 0.2041588
5 | 0.2024155
5.5 | 0.2008095
6 | 0.2001343
6.5 | 0.2003593
7 | 0.2008324
7.5 | 0.2010918
8 | 0.201683
8.5 | 0.2015572
9 | 0.2011414
9.5 | 0.2009888
10 | 0.2010498
10.5 | 0.2010651
11 | 0.2002945
11.5 | 0.1995354
12 | 0.1986618
12.5 | 0.1987114
13 | 0.1995583
13.5 | 0.200573
14 | 0.2011185
14.5 | 0.2016525
15 | 0.201889
15.5 | 0.2018509
16 | 0.2012482
y displacement (um) | Pore-pore probability
0 | 0.4455147
0.5 | 0.3579445
1 | 0.2959709
1.5 | 0.2497025
2 | 0.2263985
2.5 | 0.2089272
3 | 0.2114754
3.5 | 0.2104034
4 | 0.2120934
4.5 | 0.2102623
5 | 0.2075157
5.5 | 0.2052765
6 | 0.2039719
6.5 | 0.20298
7 | 0.2021942
7.5 | 0.2011948
8 | 0.2001801
8.5 | 0.199543
9 | 0.1982765
9.5 | 0.1973648
10 | 0.1968155
10.5 | 0.1975365
11 | 0.1982498
11.5 | 0.1988907
12 | 0.1994247
12.5 | 0.2000427
13 | 0.199913
13.5 | 0.1994705
14 | 0.1988335
14.5 | 0.1978035
15 | 0.1965218
15.5 | 0.1958542
16 | 0.1956329
z displacement (um) | Pore-pore probability
0 | 0.4455147
0.5 | 0.357563
1 | 0.295536
1.5 | 0.2484207
2 | 0.2237663
2.5 | 0.2052116
3 | 0.2064247
3.5 | 0.2043037
4 | 0.2061157
4.5 | 0.2050362
5 | 0.204071
5.5 | 0.2033806
6 | 0.2037163
6.5 | 0.2033806
7 | 0.202179
7.5 | 0.200573
8 | 0.1997032
8.5 | 0.199852
9 | 0.2004128
9.5 | 0.20084
10 | 0.2010918
10.5 | 0.2014732
11 | 0.2018585
11.5 | 0.2016296
12 | 0.2009239
12.5 | 0.1997414
13 | 0.1988945
13.5 | 0.1976509
14 | 0.1968651
14.5 | 0.1963196
15 | 0.1962166
15.5 | 0.1955986
16 | 0.1953583