## SpecificSurfaceArea
名称 / Name | 数值 / Value
输入结构 / Input Structure | 20260914_206
电解液相体积分数 / Electrolyte Volume Fraction | 0.3862686
颗粒相体积分数 / Particle Volume Fraction | 0.5616798
CBD相体积分数 / CBD Volume Fraction | 0.05205154
固体体素数量 / Solid Voxel Count | 147241
总界面面积 (um^2) / Total Interfacial Area (um^2) | 38177.75
总固体体积 (um^3) / Total Solid Volume (um^3) | 18405.125
比表面积 (1/um) / Specific Surface Area (1/um) | 2.0743
总集群数量 / Total Cluster Count | 9
最大颗粒集群体积 (voxel) / Largest Particle Cluster Volume (voxel) | 147200
未知颗粒集群数量 / Unknown Particle Cluster Count | 7
未知颗粒集群总体积 (voxel) / Total Unknown Particle Cluster Volume (voxel) | 24
未知颗粒体积分数 / Unknown Particle Volume Fraction | 0.0001629981
归一化平均团簇体积 / Normalized Average Cluster Volume | 0.5000577
电子连接度 / Electronic Connectivity | 0.9998438
电解液相连通率 / Electrolyte Connectivity | 0.9965139
是否贯通 / Percolating | 是 / Yes
曲折度τ / Tortuosity τ | 1.055322
等效当量颗粒粒径 (um) / Equivalent Particle Diameter (um) | 15.74826
瓶颈度 beta / Constrictivity (x) | 0.5
瓶颈半径 r_min (um) | 0.7071068
孔体半径 r_max (um) | 1
瓶颈度状态 / Constrictivity Status | ok
侵入入口 / Intrusion Inlet | low
球心邻域 / Center Connectivity | 26
算法版本 / Method | edt_critical_radii_closed_dilation_v2
半径采样 / Radius Sampling | All positive EDT values
Radius (um) | CPSD (total volume fraction) | MIP (total volume fraction)
0 | 0.3862686 | 0.3855057
0.5 | 0.3862686 | 0.3855057
0.7071068 | 0.327095 | 0.3060532
0.8660254 | 0.229351 | 0.1644325
1 | 0.1934814 | 0.1136055
1.118034 | 0.1672478 | 0.02210999
1.224745 | 0.09781647 | 0.0008277893
1.414214 | 0.06670761 | 0.0003738403
1.5 | 0.05265045 | 0
1.581139 | 0.0267868 | 0
1.658312 | 0.01690674 | 0
1.732051 | 0.01163101 | 0
1.802776 | 0.01182556 | 0
1.870829 | 0.002727509 | 0
2 | 0.0009765625 | 0
2.5 | 0 | 0
弦长分布 / Chord Length
Status | ok
Method | periodic_voxel_runs_v1
Pore label | 0
Voxel size (um) | 0.5
Periodic axes | xyz
Sample count | 24789
Mean (um) | 2.042398
Population std (um) | 1.942655
Quantile method | inverse_empirical_cdf
Axis | x
Window-spanning lines | 0
Full pore line policy | one_period_censored
Quantile | Length (um)
0.05 | 0.5
0.1 | 0.5
0.15 | 0.5
0.2 | 0.5
0.25 | 0.5
0.3 | 1
0.35 | 1
0.4 | 1
0.45 | 1
0.5 | 1.5
0.55 | 1.5
0.6 | 2
0.65 | 2
0.7 | 2.5
0.75 | 2.5
0.8 | 3
0.85 | 3.5
0.9 | 4.5
0.95 | 6
Length (um) | Count | Probability mass | CDF
0.5 | 6876 | 0.2773811 | 0.2773811
1 | 4530 | 0.1827423 | 0.4601234
1.5 | 3218 | 0.1298156 | 0.5899391
2 | 2456 | 0.0990762 | 0.6890153
2.5 | 1774 | 0.071564 | 0.7605793
3 | 1346 | 0.05429828 | 0.8148776
3.5 | 1049 | 0.04231716 | 0.8571947
4 | 742 | 0.02993263 | 0.8871274
4.5 | 577 | 0.02327645 | 0.9104038
5 | 462 | 0.0186373 | 0.9290411
5.5 | 391 | 0.01577313 | 0.9448142
6 | 303 | 0.01222316 | 0.9570374
6.5 | 228 | 0.009197628 | 0.966235
7 | 169 | 0.00681754 | 0.9730526
7.5 | 131 | 0.005284602 | 0.9783372
8 | 107 | 0.004316431 | 0.9826536
8.5 | 106 | 0.00427609 | 0.9869297
9 | 80 | 0.003227238 | 0.9901569
9.5 | 46 | 0.001855662 | 0.9920126
10 | 41 | 0.001653959 | 0.9936665
10.5 | 27 | 0.001089193 | 0.9947557
11 | 26 | 0.001048852 | 0.9958046
11.5 | 17 | 0.0006857881 | 0.9964904
12 | 20 | 0.0008068095 | 0.9972972
12.5 | 15 | 0.0006051071 | 0.9979023
13 | 11 | 0.0004437452 | 0.998346
13.5 | 12 | 0.0004840857 | 0.9988301
14 | 6 | 0.0002420428 | 0.9990722
14.5 | 2 | 8.068095e-05 | 0.9991529
15 | 2 | 8.068095e-05 | 0.9992335
15.5 | 6 | 0.0002420428 | 0.9994756
16 | 5 | 0.0002017024 | 0.9996773
16.5 | 1 | 4.034047e-05 | 0.9997176
17 | 1 | 4.034047e-05 | 0.999758
17.5 | 2 | 8.068095e-05 | 0.9998386
19 | 1 | 4.034047e-05 | 0.999879
19.5 | 1 | 4.034047e-05 | 0.9999193
20.5 | 1 | 4.034047e-05 | 0.9999597
22 | 1 | 4.034047e-05 | 1
球接触分布 / Spherical Contact
Status | ok
Method | periodic_solid_to_pore_edt_v1
Pore label | 0
Voxel size (um) | 0.5
Periodic axes | xyz
Sample count | 160886
Mean (um) | 0.7591016
Population std (um) | 0.4260136
Quantile method | inverse_empirical_cdf
Distance direction | solid_to_pore
Distance convention | voxel_center_to_voxel_center
Quantile | Length (um)
0.05 | 0.5
0.1 | 0.5
0.15 | 0.5
0.2 | 0.5
0.25 | 0.5
0.3 | 0.5
0.35 | 0.5
0.4 | 0.5
0.45 | 0.5
0.5 | 0.7071068
0.55 | 0.7071068
0.6 | 0.7071068
0.65 | 0.7071068
0.7 | 0.7071068
0.75 | 0.8660254
0.8 | 1
0.85 | 1.118034
0.9 | 1.118034
0.95 | 1.5
Length (um) | Count | Probability mass | CDF
0.5 | 78005 | 0.4848464 | 0.4848464
0.7071068 | 37126 | 0.2307597 | 0.7156061
0.8660254 | 12573 | 0.0781485 | 0.7937546
1 | 8764 | 0.05447335 | 0.8482279
1.118034 | 10896 | 0.06772497 | 0.9159529
1.224745 | 3160 | 0.01964124 | 0.9355941
1.414214 | 1154 | 0.007172781 | 0.9427669
1.5 | 1731 | 0.01075917 | 0.9535261
1.581139 | 827 | 0.005140286 | 0.9586664
1.658312 | 586 | 0.003642331 | 0.9623087
1.732051 | 191 | 0.001187176 | 0.9634959
1.802776 | 504 | 0.003132653 | 0.9666285
1.870829 | 721 | 0.004481434 | 0.97111
2 | 279 | 0.001734147 | 0.9728441
2.061553 | 620 | 0.00385366 | 0.9766978
2.12132 | 342 | 0.002125729 | 0.9788235
2.179449 | 181 | 0.00112502 | 0.9799485
2.236068 | 190 | 0.00118096 | 0.9811295
2.291288 | 300 | 0.001864674 | 0.9829942
2.345208 | 134 | 0.0008328879 | 0.9838271
2.44949 | 133 | 0.0008266723 | 0.9846537
2.5 | 283 | 0.001759009 | 0.9864127
2.54951 | 318 | 0.001976555 | 0.9883893
2.598076 | 119 | 0.0007396542 | 0.9891289
2.692582 | 231 | 0.001435799 | 0.9905647
2.738613 | 132 | 0.0008204567 | 0.9913852
2.828427 | 30 | 0.0001864674 | 0.9915717
2.872281 | 106 | 0.0006588516 | 0.9922305
2.915476 | 103 | 0.0006402049 | 0.9928707
2.95804 | 78 | 0.0004848153 | 0.9933555
3 | 132 | 0.0008204567 | 0.994176
3.041381 | 72 | 0.0004475218 | 0.9946235
3.082207 | 103 | 0.0006402049 | 0.9952637
3.162278 | 47 | 0.0002921323 | 0.9955559
3.201562 | 114 | 0.0007085763 | 0.9962644
3.24037 | 39 | 0.0002424077 | 0.9965068
3.278719 | 21 | 0.0001305272 | 0.9966374
3.316625 | 20 | 0.0001243116 | 0.9967617
3.354102 | 49 | 0.0003045635 | 0.9970662
3.391165 | 30 | 0.0001864674 | 0.9972527
3.464102 | 8 | 4.972465e-05 | 0.9973024
3.5 | 70 | 0.0004350907 | 0.9977375
3.535534 | 63 | 0.0003915816 | 0.9981291
3.570714 | 29 | 0.0001802519 | 0.9983094
3.605551 | 13 | 8.080256e-05 | 0.9983902
3.640055 | 38 | 0.0002361921 | 0.9986264
3.674235 | 33 | 0.0002051142 | 0.9988315
3.741657 | 12 | 7.458697e-05 | 0.9989061
3.774917 | 16 | 9.94493e-05 | 0.9990055
3.807887 | 6 | 3.729349e-05 | 0.9990428
3.840573 | 15 | 9.323372e-05 | 0.999136
3.905125 | 15 | 9.323372e-05 | 0.9992293
3.937004 | 20 | 0.0001243116 | 0.9993536
4 | 17 | 0.0001056649 | 0.9994592
4.031129 | 27 | 0.0001678207 | 0.9996271
4.062019 | 15 | 9.323372e-05 | 0.9997203
4.092676 | 1 | 6.215581e-06 | 0.9997265
4.123106 | 4 | 2.486232e-05 | 0.9997514
4.153312 | 8 | 4.972465e-05 | 0.9998011
4.1833 | 1 | 6.215581e-06 | 0.9998073
4.242641 | 2 | 1.243116e-05 | 0.9998197
4.272002 | 4 | 2.486232e-05 | 0.9998446
4.301163 | 7 | 4.350907e-05 | 0.9998881
4.330127 | 3 | 1.864674e-05 | 0.9999068
4.358899 | 1 | 6.215581e-06 | 0.999913
4.387482 | 4 | 2.486232e-05 | 0.9999378
4.41588 | 2 | 1.243116e-05 | 0.9999503
4.472136 | 1 | 6.215581e-06 | 0.9999565
4.5 | 4 | 2.486232e-05 | 0.9999814
4.527693 | 1 | 6.215581e-06 | 0.9999876
4.609772 | 1 | 6.215581e-06 | 0.9999938
4.636809 | 1 | 6.215581e-06 | 1
两点相关函数 / Two-Point Correlation
Status | ok
Method | periodic_fft_radial_shells_v1
Pore label | 0
Porosity | 0.3862686
Voxel size (um) | 0.5
Periodic axes | xyz
Radial bins | bin_0_origin_only; bin_k: (k-1)*h < distance <= k*h
Normalization | joint_probability; C(0)=porosity
Radius upper edge (um) | Pore-pore probability | Displacement count | Mean distance (um)
0 | 0.3862686 | 1 | 0
0.5 | 0.2933286 | 6 | 0.5
1 | 0.2511479 | 26 | 0.8235956
1.5 | 0.2070763 | 90 | 1.313303
2 | 0.1834181 | 134 | 1.766191
2.5 | 0.1717801 | 258 | 2.253291
3 | 0.1668309 | 410 | 2.770151
3.5 | 0.1648476 | 494 | 3.265115
4 | 0.163704 | 690 | 3.741377
4.5 | 0.1626366 | 962 | 4.254797
5 | 0.1615254 | 1098 | 4.759989
5.5 | 0.1603847 | 1406 | 5.252971
6 | 0.1593781 | 1578 | 5.743306
6.5 | 0.1585051 | 2018 | 6.243088
7 | 0.1576153 | 2342 | 6.754523
7.5 | 0.156827 | 2634 | 7.258808
8 | 0.1561199 | 2930 | 7.74816
8.5 | 0.1554816 | 3402 | 8.24276
9 | 0.1548322 | 3926 | 8.747226
9.5 | 0.1542613 | 4266 | 9.248753
10 | 0.1536857 | 4730 | 9.745648
10.5 | 0.1531189 | 5510 | 10.25421
11 | 0.152621 | 5562 | 10.75425
11.5 | 0.1521533 | 6410 | 11.24499
12 | 0.1516899 | 6894 | 11.74507
12.5 | 0.1511486 | 7490 | 12.24414
13 | 0.1505813 | 8258 | 12.74442
13.5 | 0.1500363 | 8994 | 13.25285
14 | 0.1495777 | 9446 | 13.75428
14.5 | 0.1491687 | 9978 | 14.2483
15 | 0.1487548 | 11138 | 14.74781
15.5 | 0.1483766 | 11406 | 15.24523
16 | 0.1480404 | 12575 | 15.74338
16.5 | 0.1477718 | 12848 | 16.24802
17 | 0.1474706 | 12060 | 16.74981
17.5 | 0.1471794 | 11804 | 17.24779
18 | 0.1468687 | 11016 | 17.74665
18.5 | 0.1466114 | 10700 | 18.24765
19 | 0.1463213 | 9756 | 18.74616
19.5 | 0.1461417 | 9224 | 19.24436
20 | 0.1459936 | 8408 | 19.74275
20.5 | 0.1458154 | 7452 | 20.23495
21 | 0.1456972 | 7040 | 20.73669
21.5 | 0.1455152 | 5820 | 21.24199
22 | 0.1454285 | 4880 | 21.7372
22.5 | 0.1452648 | 3936 | 22.23025
23 | 0.1450157 | 2999 | 22.73344
23.5 | 0.1447671 | 2180 | 23.23696
24 | 0.1444453 | 1620 | 23.72792
24.5 | 0.14419 | 1208 | 24.21513
25 | 0.144188 | 942 | 24.73838
25.5 | 0.1442901 | 584 | 25.28237
26 | 0.1444112 | 284 | 25.76662
26.5 | 0.1443894 | 192 | 26.16873
27 | 0.1443048 | 104 | 26.67748
27.5 | 0.1441568 | 24 | 27.213
28 | 0.1443405 | 1 | 27.71281
x displacement (um) | Pore-pore probability
0 | 0.3862686
0.5 | 0.2917061
1 | 0.2309418
1.5 | 0.1946373
2 | 0.1778946
2.5 | 0.1709061
3 | 0.1681366
3.5 | 0.1664886
4 | 0.1651077
4.5 | 0.1633377
5 | 0.1625252
5.5 | 0.1616821
6 | 0.1620331
6.5 | 0.1619568
7 | 0.1615906
7.5 | 0.1612396
8 | 0.1603127
8.5 | 0.1593323
9 | 0.1590652
9.5 | 0.1595001
10 | 0.1602478
10.5 | 0.1616592
11 | 0.1616096
11.5 | 0.1607666
12 | 0.1593323
12.5 | 0.1579132
13 | 0.1576195
13.5 | 0.1577911
14 | 0.157917
14.5 | 0.1578674
15 | 0.1571541
15.5 | 0.1562462
16 | 0.1556854
y displacement (um) | Pore-pore probability
0 | 0.3862686
0.5 | 0.2934532
1 | 0.2324867
1.5 | 0.1956329
2 | 0.1776009
2.5 | 0.1698952
3 | 0.1668968
3.5 | 0.1648521
4 | 0.1633835
4.5 | 0.1617317
5 | 0.1598892
5.5 | 0.1587448
6 | 0.1573448
6.5 | 0.1558685
7 | 0.154686
7.5 | 0.1539116
8 | 0.1534996
8.5 | 0.1533012
9 | 0.1527748
9.5 | 0.1521835
10 | 0.1513023
10.5 | 0.1501465
11 | 0.1486702
11.5 | 0.1475945
12 | 0.1475601
12.5 | 0.1475868
13 | 0.146698
13.5 | 0.1457253
14 | 0.1447754
14.5 | 0.1434326
15 | 0.1417656
15.5 | 0.14048
16 | 0.139534
z displacement (um) | Pore-pore probability
0 | 0.3862686
0.5 | 0.2948265
1 | 0.2335548
1.5 | 0.1966515
2 | 0.177887
2.5 | 0.170166
3 | 0.1679039
3.5 | 0.1664963
4 | 0.1662025
4.5 | 0.1654854
5 | 0.1634521
5.5 | 0.1609344
6 | 0.1593132
6.5 | 0.1579514
7 | 0.1560097
7.5 | 0.1545334
8 | 0.1537666
8.5 | 0.1538544
9 | 0.1541748
9.5 | 0.1537247
10 | 0.1521187
10.5 | 0.1509476
11 | 0.1498871
11.5 | 0.149334
12 | 0.1486816
12.5 | 0.1472893
13 | 0.1455231
13.5 | 0.1448479
14 | 0.1445198
14.5 | 0.1442642
15 | 0.1444817
15.5 | 0.1449089
16 | 0.1451416