## SpecificSurfaceArea
名称 / Name | 数值 / Value
输入结构 / Input Structure | 20260914_210
电解液相体积分数 / Electrolyte Volume Fraction | 0.3787613
颗粒相体积分数 / Particle Volume Fraction | 0.5607224
CBD相体积分数 / CBD Volume Fraction | 0.06051636
固体体素数量 / Solid Voxel Count | 146990
总界面面积 (um^2) / Total Interfacial Area (um^2) | 51984.5
总固体体积 (um^3) / Total Solid Volume (um^3) | 18373.75
比表面积 (1/um) / Specific Surface Area (1/um) | 2.829281
总集群数量 / Total Cluster Count | 8
最大颗粒集群体积 (voxel) / Largest Particle Cluster Volume (voxel) | 146957
未知颗粒集群数量 / Unknown Particle Cluster Count | 7
未知颗粒集群总体积 (voxel) / Total Unknown Particle Cluster Volume (voxel) | 33
未知颗粒体积分数 / Unknown Particle Volume Fraction | 0.0002245051
归一化平均团簇体积 / Normalized Average Cluster Volume | 1
电子连接度 / Electronic Connectivity | 0.9999252
电解液相连通率 / Electrolyte Connectivity | 0.9972001
是否贯通 / Percolating | 是 / Yes
曲折度τ / Tortuosity τ | 1.036389
等效当量颗粒粒径 (um) / Equivalent Particle Diameter (um) | 16.36954
瓶颈度 beta / Constrictivity (x) | 0.5
瓶颈半径 r_min (um) | 0.5
孔体半径 r_max (um) | 0.7071068
瓶颈度状态 / Constrictivity Status | ok
侵入入口 / Intrusion Inlet | low
球心邻域 / Center Connectivity | 26
算法版本 / Method | edt_critical_radii_closed_dilation_v2
半径采样 / Radius Sampling | All positive EDT values
Radius (um) | CPSD (total volume fraction) | MIP (total volume fraction)
0 | 0.3787613 | 0.3777924
0.5 | 0.3787613 | 0.3777924
0.7071068 | 0.2688408 | 0.1491814
0.8660254 | 0.1050301 | 0.002716064
1 | 0.06548309 | 0.001758575
1.118034 | 0.04082489 | 0.001102448
1.224745 | 0.007980347 | 0
1.414214 | 0.001396179 | 0
1.5 | 0 | 0
弦长分布 / Chord Length
Status | ok
Method | periodic_voxel_runs_v1
Pore label | 0
Voxel size (um) | 0.5
Periodic axes | xyz
Sample count | 33707
Mean (um) | 1.472839
Population std (um) | 1.217339
Quantile method | inverse_empirical_cdf
Axis | x
Window-spanning lines | 0
Full pore line policy | one_period_censored
Quantile | Length (um)
0.05 | 0.5
0.1 | 0.5
0.15 | 0.5
0.2 | 0.5
0.25 | 0.5
0.3 | 0.5
0.35 | 1
0.4 | 1
0.45 | 1
0.5 | 1
0.55 | 1
0.6 | 1.5
0.65 | 1.5
0.7 | 1.5
0.75 | 2
0.8 | 2
0.85 | 2.5
0.9 | 3
0.95 | 4
Length (um) | Count | Probability mass | CDF
0.5 | 11586 | 0.3437268 | 0.3437268
1 | 7611 | 0.2257988 | 0.5695256
1.5 | 4861 | 0.1442134 | 0.713739
2 | 3319 | 0.09846619 | 0.8122052
2.5 | 2030 | 0.06022488 | 0.8724301
3 | 1425 | 0.04227609 | 0.9147061
3.5 | 946 | 0.02806539 | 0.9427715
4 | 631 | 0.01872015 | 0.9614917
4.5 | 429 | 0.01272733 | 0.974219
5 | 312 | 0.009256238 | 0.9834752
5.5 | 200 | 0.005933486 | 0.9894087
6 | 111 | 0.003293085 | 0.9927018
6.5 | 74 | 0.00219539 | 0.9948972
7 | 55 | 0.001631709 | 0.9965289
7.5 | 38 | 0.001127362 | 0.9976563
8 | 24 | 0.0007120183 | 0.9983683
8.5 | 14 | 0.000415344 | 0.9987836
9 | 18 | 0.0005340137 | 0.9993176
9.5 | 4 | 0.0001186697 | 0.9994363
10 | 7 | 0.000207672 | 0.999644
10.5 | 2 | 5.933486e-05 | 0.9997033
11 | 3 | 8.900228e-05 | 0.9997923
11.5 | 3 | 8.900228e-05 | 0.9998813
12 | 2 | 5.933486e-05 | 0.9999407
12.5 | 1 | 2.966743e-05 | 0.9999703
13 | 1 | 2.966743e-05 | 1
球接触分布 / Spherical Contact
Status | ok
Method | periodic_solid_to_pore_edt_v1
Pore label | 0
Voxel size (um) | 0.5
Periodic axes | xyz
Sample count | 162854
Mean (um) | 0.7249078
Population std (um) | 0.4879493
Quantile method | inverse_empirical_cdf
Distance direction | solid_to_pore
Distance convention | voxel_center_to_voxel_center
Quantile | Length (um)
0.05 | 0.5
0.1 | 0.5
0.15 | 0.5
0.2 | 0.5
0.25 | 0.5
0.3 | 0.5
0.35 | 0.5
0.4 | 0.5
0.45 | 0.5
0.5 | 0.5
0.55 | 0.5
0.6 | 0.5
0.65 | 0.7071068
0.7 | 0.7071068
0.75 | 0.7071068
0.8 | 0.7071068
0.85 | 0.8660254
0.9 | 1.118034
0.95 | 1.802776
Length (um) | Count | Probability mass | CDF
0.5 | 98743 | 0.6063284 | 0.6063284
0.7071068 | 34875 | 0.2141489 | 0.8204772
0.8660254 | 6919 | 0.04248591 | 0.8629631
1 | 3590 | 0.02204429 | 0.8850074
1.118034 | 4111 | 0.02524347 | 0.9102509
1.224745 | 1970 | 0.01209672 | 0.9223476
1.414214 | 831 | 0.00510273 | 0.9274504
1.5 | 1691 | 0.01038353 | 0.9378339
1.581139 | 979 | 0.00601152 | 0.9438454
1.658312 | 733 | 0.004500964 | 0.9483464
1.732051 | 217 | 0.001332482 | 0.9496789
1.802776 | 633 | 0.003886917 | 0.9535658
1.870829 | 955 | 0.005864148 | 0.9594299
2 | 216 | 0.001326341 | 0.9607563
2.061553 | 793 | 0.004869392 | 0.9656257
2.12132 | 480 | 0.002947425 | 0.9685731
2.179449 | 278 | 0.00170705 | 0.9702801
2.236068 | 282 | 0.001731612 | 0.9720117
2.291288 | 450 | 0.002763211 | 0.974775
2.345208 | 199 | 0.001221953 | 0.9759969
2.44949 | 212 | 0.00130178 | 0.9772987
2.5 | 277 | 0.00170091 | 0.9789996
2.54951 | 467 | 0.002867599 | 0.9818672
2.598076 | 164 | 0.001007037 | 0.9828742
2.692582 | 337 | 0.002069338 | 0.9849436
2.738613 | 186 | 0.001142127 | 0.9860857
2.828427 | 49 | 0.000300883 | 0.9863866
2.872281 | 197 | 0.001209672 | 0.9875963
2.915476 | 157 | 0.0009640537 | 0.9885603
2.95804 | 149 | 0.0009149299 | 0.9894752
3 | 83 | 0.000509659 | 0.9899849
3.041381 | 63 | 0.0003868496 | 0.9903717
3.082207 | 179 | 0.001099144 | 0.9914709
3.162278 | 55 | 0.0003377258 | 0.9918086
3.201562 | 194 | 0.001191251 | 0.9929999
3.24037 | 76 | 0.0004666757 | 0.9934665
3.278719 | 36 | 0.0002210569 | 0.9936876
3.316625 | 44 | 0.0002701807 | 0.9939578
3.354102 | 99 | 0.0006079065 | 0.9945657
3.391165 | 67 | 0.0004114114 | 0.9949771
3.464102 | 13 | 7.98261e-05 | 0.9950569
3.5 | 71 | 0.0004359733 | 0.9954929
3.535534 | 100 | 0.0006140469 | 0.9961069
3.570714 | 46 | 0.0002824616 | 0.9963894
3.605551 | 22 | 0.0001350903 | 0.9965245
3.640055 | 61 | 0.0003745686 | 0.9968991
3.674235 | 75 | 0.0004605352 | 0.9973596
3.741657 | 33 | 0.0002026355 | 0.9975622
3.774917 | 29 | 0.0001780736 | 0.9977403
3.807887 | 16 | 9.824751e-05 | 0.9978386
3.840573 | 46 | 0.0002824616 | 0.998121
3.905125 | 35 | 0.0002149164 | 0.9983359
3.937004 | 40 | 0.0002456188 | 0.9985816
4 | 4 | 2.456188e-05 | 0.9986061
4.031129 | 37 | 0.0002271974 | 0.9988333
4.062019 | 34 | 0.000208776 | 0.9990421
4.092676 | 8 | 4.912376e-05 | 0.9990912
4.123106 | 14 | 8.596657e-05 | 0.9991772
4.153312 | 24 | 0.0001473713 | 0.9993245
4.1833 | 12 | 7.368563e-05 | 0.9993982
4.242641 | 7 | 4.298329e-05 | 0.9994412
4.272002 | 10 | 6.140469e-05 | 0.9995026
4.301163 | 22 | 0.0001350903 | 0.9996377
4.330127 | 9 | 5.526422e-05 | 0.999693
4.358899 | 4 | 2.456188e-05 | 0.9997175
4.387482 | 9 | 5.526422e-05 | 0.9997728
4.41588 | 5 | 3.070235e-05 | 0.9998035
4.472136 | 2 | 1.228094e-05 | 0.9998158
4.5 | 8 | 4.912376e-05 | 0.9998649
4.527693 | 3 | 1.842141e-05 | 0.9998833
4.555217 | 4 | 2.456188e-05 | 0.9999079
4.582576 | 2 | 1.228094e-05 | 0.9999202
4.609772 | 2 | 1.228094e-05 | 0.9999325
4.636809 | 6 | 3.684282e-05 | 0.9999693
4.690416 | 1 | 6.140469e-06 | 0.9999754
4.716991 | 4 | 2.456188e-05 | 1
两点相关函数 / Two-Point Correlation
Status | ok
Method | periodic_fft_radial_shells_v1
Pore label | 0
Porosity | 0.3787613
Voxel size (um) | 0.5
Periodic axes | xyz
Radial bins | bin_0_origin_only; bin_k: (k-1)*h < distance <= k*h
Normalization | joint_probability; C(0)=porosity
Radius upper edge (um) | Pore-pore probability | Displacement count | Mean distance (um)
0 | 0.3787613 | 1 | 0
0.5 | 0.2566007 | 6 | 0.5
1 | 0.2087725 | 26 | 0.8235956
1.5 | 0.1709606 | 90 | 1.313303
2 | 0.1598153 | 134 | 1.766191
2.5 | 0.1581371 | 258 | 2.253291
3 | 0.15789 | 410 | 2.770151
3.5 | 0.1573095 | 494 | 3.265115
4 | 0.156503 | 690 | 3.741377
4.5 | 0.1555165 | 962 | 4.254797
5 | 0.1546065 | 1098 | 4.759989
5.5 | 0.1537553 | 1406 | 5.252971
6 | 0.1529898 | 1578 | 5.743306
6.5 | 0.1522005 | 2018 | 6.243088
7 | 0.1514043 | 2342 | 6.754523
7.5 | 0.150587 | 2634 | 7.258808
8 | 0.1499157 | 2930 | 7.74816
8.5 | 0.149165 | 3402 | 8.24276
9 | 0.1484023 | 3926 | 8.747226
9.5 | 0.1478204 | 4266 | 9.248753
10 | 0.1472777 | 4730 | 9.745648
10.5 | 0.146679 | 5510 | 10.25421
11 | 0.146102 | 5562 | 10.75425
11.5 | 0.1455545 | 6410 | 11.24499
12 | 0.1450241 | 6894 | 11.74507
12.5 | 0.1445382 | 7490 | 12.24414
13 | 0.144021 | 8258 | 12.74442
13.5 | 0.1435399 | 8994 | 13.25285
14 | 0.143158 | 9446 | 13.75428
14.5 | 0.1428198 | 9978 | 14.2483
15 | 0.1425052 | 11138 | 14.74781
15.5 | 0.1422407 | 11406 | 15.24523
16 | 0.1420822 | 12575 | 15.74338
16.5 | 0.1419387 | 12848 | 16.24802
17 | 0.1417643 | 12060 | 16.74981
17.5 | 0.1415941 | 11804 | 17.24779
18 | 0.1414281 | 11016 | 17.74665
18.5 | 0.1413254 | 10700 | 18.24765
19 | 0.1412802 | 9756 | 18.74616
19.5 | 0.1412664 | 9224 | 19.24436
20 | 0.1412185 | 8408 | 19.74275
20.5 | 0.1412317 | 7452 | 20.23495
21 | 0.1411737 | 7040 | 20.73669
21.5 | 0.141219 | 5820 | 21.24199
22 | 0.141159 | 4880 | 21.7372
22.5 | 0.141156 | 3936 | 22.23025
23 | 0.1412153 | 2999 | 22.73344
23.5 | 0.1412691 | 2180 | 23.23696
24 | 0.1413607 | 1620 | 23.72792
24.5 | 0.1414956 | 1208 | 24.21513
25 | 0.1417109 | 942 | 24.73838
25.5 | 0.1418224 | 584 | 25.28237
26 | 0.1418034 | 284 | 25.76662
26.5 | 0.1417207 | 192 | 26.16873
27 | 0.1419459 | 104 | 26.67748
27.5 | 0.1424815 | 24 | 27.213
28 | 0.1429977 | 1 | 27.71281
x displacement (um) | Pore-pore probability
0 | 0.3787613
0.5 | 0.2501793
1 | 0.1833801
1.5 | 0.1606293
2 | 0.1587601
2.5 | 0.1579018
3 | 0.1575317
3.5 | 0.1557465
4 | 0.1545944
4.5 | 0.1544914
5 | 0.1539116
5.5 | 0.1528053
6 | 0.151722
6.5 | 0.1507492
7 | 0.1498375
7.5 | 0.1489868
8 | 0.1480484
8.5 | 0.1474876
9 | 0.1467667
9.5 | 0.145916
10 | 0.1453438
10.5 | 0.1448708
11 | 0.1448708
11.5 | 0.1450386
12 | 0.1445847
12.5 | 0.1429558
13 | 0.1412163
13.5 | 0.140007
14 | 0.1396103
14.5 | 0.1396751
15 | 0.1402702
15.5 | 0.1408997
16 | 0.141037
y displacement (um) | Pore-pore probability
0 | 0.3787613
0.5 | 0.2524338
1 | 0.1855392
1.5 | 0.1617546
2 | 0.1600456
2.5 | 0.1594849
3 | 0.1597252
3.5 | 0.158905
4 | 0.1577454
4.5 | 0.1560516
5 | 0.155056
5.5 | 0.1537857
6 | 0.1532784
6.5 | 0.1533928
7 | 0.1537933
7.5 | 0.1532249
8 | 0.1523018
8.5 | 0.1518898
9 | 0.1519928
9.5 | 0.1516724
10 | 0.1511269
10.5 | 0.1507912
11 | 0.1495171
11.5 | 0.1474762
12 | 0.1457939
12.5 | 0.1455498
13 | 0.1455078125
13.5 | 0.1448555
14 | 0.1439362
14.5 | 0.1439781
15 | 0.1434021
15.5 | 0.1442184
16 | 0.1457672
z displacement (um) | Pore-pore probability
0 | 0.3787613
0.5 | 0.267189
1 | 0.2012901
1.5 | 0.1704178
2 | 0.1611748
2.5 | 0.1582832
3 | 0.1587563
3.5 | 0.1578255
4 | 0.1574135
4.5 | 0.1560974
5 | 0.1548538
5.5 | 0.1540947
6 | 0.1535034
6.5 | 0.1530533
7 | 0.15242
7.5 | 0.1520195
8 | 0.1512375
8.5 | 0.1506042
9 | 0.148777
9.5 | 0.1473618
10 | 0.1463089
10.5 | 0.1458626
11 | 0.1454201
11.5 | 0.1456604
12 | 0.1454887
12.5 | 0.1452827
13 | 0.1443405
13.5 | 0.1435699
14 | 0.142704
14.5 | 0.1425705
15 | 0.1423073
15.5 | 0.1420021
16 | 0.1419601