## SpecificSurfaceArea
名称 / Name | 数值 / Value
输入结构 / Input Structure | 20260914_213
电解液相体积分数 / Electrolyte Volume Fraction | 0.3087883
颗粒相体积分数 / Particle Volume Fraction | 0.606617
CBD相体积分数 / CBD Volume Fraction | 0.08459473
固体体素数量 / Solid Voxel Count | 159021
总界面面积 (um^2) / Total Interfacial Area (um^2) | 45376.25
总固体体积 (um^3) / Total Solid Volume (um^3) | 19877.625
比表面积 (1/um) / Specific Surface Area (1/um) | 2.28278
总集群数量 / Total Cluster Count | 6
最大颗粒集群体积 (voxel) / Largest Particle Cluster Volume (voxel) | 159007
未知颗粒集群数量 / Unknown Particle Cluster Count | 5
未知颗粒集群总体积 (voxel) / Total Unknown Particle Cluster Volume (voxel) | 14
未知颗粒体积分数 / Unknown Particle Volume Fraction | 8.803869e-05
归一化平均团簇体积 / Normalized Average Cluster Volume | 1
电子连接度 / Electronic Connectivity | 0.9999308
电解液相连通率 / Electrolyte Connectivity | 0.9930819
是否贯通 / Percolating | 是 / Yes
曲折度τ / Tortuosity τ | 1.037919
等效当量颗粒粒径 (um) / Equivalent Particle Diameter (um) | 18.49573
瓶颈度 beta / Constrictivity (x) | 0.5
瓶颈半径 r_min (um) | 0.5
孔体半径 r_max (um) | 0.7071068
瓶颈度状态 / Constrictivity Status | ok
侵入入口 / Intrusion Inlet | low
球心邻域 / Center Connectivity | 26
算法版本 / Method | edt_critical_radii_closed_dilation_v2
半径采样 / Radius Sampling | All positive EDT values
Radius (um) | CPSD (total volume fraction) | MIP (total volume fraction)
0 | 0.3087883 | 0.3070145
0.5 | 0.3087883 | 0.3070145
0.7071068 | 0.2005043 | 0.03770828
0.8660254 | 0.08888245 | 0.004924774
1 | 0.06476593 | 0.003265381
1.118034 | 0.04576492 | 0.001808167
1.224745 | 0.01794434 | 0.0004310608
1.414214 | 0.009723663 | 0.0002250671
1.5 | 0.006538391 | 0
1.581139 | 0.002754211 | 0
1.658312 | 0.001171112 | 0
1.802776 | 0.0009422302 | 0
1.870829 | 0.0009460449 | 0
2 | 0 | 0
弦长分布 / Chord Length
Status | ok
Method | periodic_voxel_runs_v1
Pore label | 0
Voxel size (um) | 0.5
Periodic axes | xyz
Sample count | 30105
Mean (um) | 1.344411
Population std (um) | 1.178557
Quantile method | inverse_empirical_cdf
Axis | x
Window-spanning lines | 0
Full pore line policy | one_period_censored
Quantile | Length (um)
0.05 | 0.5
0.1 | 0.5
0.15 | 0.5
0.2 | 0.5
0.25 | 0.5
0.3 | 0.5
0.35 | 0.5
0.4 | 0.5
0.45 | 1
0.5 | 1
0.55 | 1
0.6 | 1
0.65 | 1.5
0.7 | 1.5
0.75 | 1.5
0.8 | 2
0.85 | 2.5
0.9 | 3
0.95 | 3.5
Length (um) | Count | Probability mass | CDF
0.5 | 12114 | 0.4023916 | 0.4023916
1 | 6849 | 0.2275037 | 0.6298954
1.5 | 3982 | 0.1322704 | 0.7621658
2 | 2518 | 0.08364059 | 0.8458063
2.5 | 1516 | 0.05035708 | 0.8961634
3 | 1001 | 0.03325029 | 0.9294137
3.5 | 683 | 0.02268726 | 0.952101
4 | 436 | 0.01448264 | 0.9665836
4.5 | 325 | 0.01079555 | 0.9773792
5 | 230 | 0.007639927 | 0.9850191
5.5 | 143 | 0.004750042 | 0.9897691
6 | 86 | 0.002856668 | 0.9926258
6.5 | 72 | 0.002391629 | 0.9950174
7 | 44 | 0.001461551 | 0.996479
7.5 | 27 | 0.000896861 | 0.9973759
8 | 13 | 0.000431822 | 0.9978077
8.5 | 22 | 0.0007307756 | 0.9985384
9 | 15 | 0.0004982561 | 0.9990367
9.5 | 8 | 0.0002657366 | 0.9993024
10 | 5 | 0.0001660854 | 0.9994685
10.5 | 3 | 9.965122e-05 | 0.9995682
11 | 5 | 0.0001660854 | 0.9997343
11.5 | 2 | 6.643415e-05 | 0.9998007
12 | 2 | 6.643415e-05 | 0.9998671
12.5 | 1 | 3.321707e-05 | 0.9999003
13 | 2 | 6.643415e-05 | 0.9999668
13.5 | 1 | 3.321707e-05 | 1
球接触分布 / Spherical Contact
Status | ok
Method | periodic_solid_to_pore_edt_v1
Pore label | 0
Voxel size (um) | 0.5
Periodic axes | xyz
Sample count | 181197
Mean (um) | 0.7031806
Population std (um) | 0.292224
Quantile method | inverse_empirical_cdf
Distance direction | solid_to_pore
Distance convention | voxel_center_to_voxel_center
Quantile | Length (um)
0.05 | 0.5
0.1 | 0.5
0.15 | 0.5
0.2 | 0.5
0.25 | 0.5
0.3 | 0.5
0.35 | 0.5
0.4 | 0.5
0.45 | 0.5
0.5 | 0.5
0.55 | 0.7071068
0.6 | 0.7071068
0.65 | 0.7071068
0.7 | 0.7071068
0.75 | 0.7071068
0.8 | 0.8660254
0.85 | 1
0.9 | 1.118034
0.95 | 1.224745
Length (um) | Count | Probability mass | CDF
0.5 | 92285 | 0.5093075 | 0.5093075
0.7071068 | 44450 | 0.2453131 | 0.7546207
0.8660254 | 13399 | 0.07394714 | 0.8285678
1 | 9429 | 0.05203729 | 0.8806051
1.118034 | 10588 | 0.05843364 | 0.9390387
1.224745 | 3365 | 0.01857095 | 0.9576097
1.414214 | 1285 | 0.007091729 | 0.9647014
1.5 | 2078 | 0.01146818 | 0.9761696
1.581139 | 1058 | 0.005838949 | 0.9820085
1.658312 | 686 | 0.003785935 | 0.9857945
1.732051 | 204 | 0.001125846 | 0.9869203
1.802776 | 526 | 0.002902918 | 0.9898232
1.870829 | 665 | 0.003670039 | 0.9934933
2 | 107 | 0.0005905175 | 0.9940838
2.061553 | 449 | 0.002477966 | 0.9965618
2.12132 | 189 | 0.001043064 | 0.9976048
2.179449 | 96 | 0.0005298101 | 0.9981346
2.236068 | 66 | 0.0003642444 | 0.9984989
2.291288 | 98 | 0.0005408478 | 0.9990397
2.345208 | 33 | 0.0001821222 | 0.9992218
2.44949 | 36 | 0.0001986788 | 0.9994205
2.5 | 35 | 0.0001931599 | 0.9996137
2.54951 | 39 | 0.0002152354 | 0.9998289
2.598076 | 9 | 4.96697e-05 | 0.9998786
2.692582 | 12 | 6.622626e-05 | 0.9999448
2.738613 | 3 | 1.655657e-05 | 0.9999614
2.828427 | 1 | 5.518855e-06 | 0.9999669
2.872281 | 3 | 1.655657e-05 | 0.9999834
2.915476 | 3 | 1.655657e-05 | 1
两点相关函数 / Two-Point Correlation
Status | ok
Method | periodic_fft_radial_shells_v1
Pore label | 0
Porosity | 0.3087883
Voxel size (um) | 0.5
Periodic axes | xyz
Radial bins | bin_0_origin_only; bin_k: (k-1)*h < distance <= k*h
Normalization | joint_probability; C(0)=porosity
Radius upper edge (um) | Pore-pore probability | Displacement count | Mean distance (um)
0 | 0.3087883 | 1 | 0
0.5 | 0.2042249 | 6 | 0.5
1 | 0.1630049 | 26 | 0.8235956
1.5 | 0.1274373 | 90 | 1.313303
2 | 0.1135358 | 134 | 1.766191
2.5 | 0.1097548 | 258 | 2.253291
3 | 0.1079878 | 410 | 2.770151
3.5 | 0.1061533 | 494 | 3.265115
4 | 0.1043688 | 690 | 3.741377
4.5 | 0.1028802 | 962 | 4.254797
5 | 0.1016199 | 1098 | 4.759989
5.5 | 0.1004965 | 1406 | 5.252971
6 | 0.09952423 | 1578 | 5.743306
6.5 | 0.09862684 | 2018 | 6.243088
7 | 0.09774341 | 2342 | 6.754523
7.5 | 0.09703991 | 2634 | 7.258808
8 | 0.09645549 | 2930 | 7.74816
8.5 | 0.09597174 | 3402 | 8.24276
9 | 0.09562377 | 3926 | 8.747226
9.5 | 0.09531304 | 4266 | 9.248753
10 | 0.09508927 | 4730 | 9.745648
10.5 | 0.09494568 | 5510 | 10.25421
11 | 0.09483902 | 5562 | 10.75425
11.5 | 0.09478018 | 6410 | 11.24499
12 | 0.09477344 | 6894 | 11.74507
12.5 | 0.09477948 | 7490 | 12.24414
13 | 0.09476789 | 8258 | 12.74442
13.5 | 0.09477027 | 8994 | 13.25285
14 | 0.09478526 | 9446 | 13.75428
14.5 | 0.09475125 | 9978 | 14.2483
15 | 0.09477772 | 11138 | 14.74781
15.5 | 0.09480278 | 11406 | 15.24523
16 | 0.09486542 | 12575 | 15.74338
16.5 | 0.09493209 | 12848 | 16.24802
17 | 0.09505824 | 12060 | 16.74981
17.5 | 0.09513865 | 11804 | 17.24779
18 | 0.09520401 | 11016 | 17.74665
18.5 | 0.09521767 | 10700 | 18.24765
19 | 0.09524799 | 9756 | 18.74616
19.5 | 0.09526049 | 9224 | 19.24436
20 | 0.0953198 | 8408 | 19.74275
20.5 | 0.09540524 | 7452 | 20.23495
21 | 0.09538897 | 7040 | 20.73669
21.5 | 0.09534203 | 5820 | 21.24199
22 | 0.0952945 | 4880 | 21.7372
22.5 | 0.09528422 | 3936 | 22.23025
23 | 0.09511456 | 2999 | 22.73344
23.5 | 0.09495789 | 2180 | 23.23696
24 | 0.09479633 | 1620 | 23.72792
24.5 | 0.09470578 | 1208 | 24.21513
25 | 0.09470069 | 942 | 24.73838
25.5 | 0.09469214 | 584 | 25.28237
26 | 0.0946687 | 284 | 25.76662
26.5 | 0.09475891 | 192 | 26.16873
27 | 0.094716 | 104 | 26.67748
27.5 | 0.09438769 | 24 | 27.213
28 | 0.09372711 | 1 | 27.71281
x displacement (um) | Pore-pore probability
0 | 0.3087883
0.5 | 0.1939468
1 | 0.136673
1.5 | 0.1133537
2 | 0.1103706
2.5 | 0.1093712
3 | 0.1080513
3.5 | 0.1050949
4 | 0.1028671
4.5 | 0.1018524
5 | 0.10009
5.5 | 0.09803772
6 | 0.09666061
6.5 | 0.09490204
7 | 0.09424973
7.5 | 0.09386444
8 | 0.0944519
8.5 | 0.09439087
9 | 0.09423447
9.5 | 0.09382248
10 | 0.09388351
10.5 | 0.09414291
11 | 0.09479141
11.5 | 0.09511948
12 | 0.0954361
12.5 | 0.09531784
13 | 0.09458923
13.5 | 0.09394836
14 | 0.0933609
14.5 | 0.09294128
15 | 0.09237289
15.5 | 0.09304047
16 | 0.09359741
y displacement (um) | Pore-pore probability
0 | 0.3087883
0.5 | 0.1920357
1 | 0.1345444
1.5 | 0.1107597
2 | 0.1092873
2.5 | 0.1083336
3 | 0.1070976
3.5 | 0.1041107
4 | 0.102684
4.5 | 0.1015129
5 | 0.09977341
5.5 | 0.09915161
6 | 0.09900284
6.5 | 0.09908676
7 | 0.09914398
7.5 | 0.09821701
8 | 0.09643173
8.5 | 0.09616089
9 | 0.09550858
9.5 | 0.09529114
10 | 0.09527588
10.5 | 0.09492111
11 | 0.09474945
11.5 | 0.09473801
12 | 0.09536362
12.5 | 0.09547043
13 | 0.09530258
13.5 | 0.09545898
14 | 0.09538269
14.5 | 0.0954628
15 | 0.09460449
15.5 | 0.09329987
16 | 0.09204102
z displacement (um) | Pore-pore probability
0 | 0.3087883
0.5 | 0.2266922
1 | 0.1743355
1.5 | 0.1398163
2 | 0.1202965
2.5 | 0.1097908
3 | 0.1069374
3.5 | 0.1058998
4 | 0.1059265
4.5 | 0.1044846
5 | 0.1027641
5.5 | 0.1010056
6 | 0.1005478
6.5 | 0.09992981
7 | 0.09956741
7.5 | 0.09933472
8 | 0.09915924
8.5 | 0.09835815
9 | 0.09767151
9.5 | 0.09695435
10 | 0.09634018
10.5 | 0.09529495
11 | 0.09458923
11.5 | 0.09390259
12 | 0.09363556
12.5 | 0.09352493
13 | 0.09373856
13.5 | 0.09341049
14 | 0.09300613
14.5 | 0.09199524
15 | 0.0908432
15.5 | 0.09047318
16 | 0.09009552