## SpecificSurfaceArea
名称 / Name | 数值 / Value
输入结构 / Input Structure | 20260914_216
电解液相体积分数 / Electrolyte Volume Fraction | 0.2516632
颗粒相体积分数 / Particle Volume Fraction | 0.7162514
CBD相体积分数 / CBD Volume Fraction | 0.03208542
固体体素数量 / Solid Voxel Count | 187761
总界面面积 (um^2) / Total Interfacial Area (um^2) | 39444
总固体体积 (um^3) / Total Solid Volume (um^3) | 23470.125
比表面积 (1/um) / Specific Surface Area (1/um) | 1.680605
总集群数量 / Total Cluster Count | 2
最大颗粒集群体积 (voxel) / Largest Particle Cluster Volume (voxel) | 187760
未知颗粒集群数量 / Unknown Particle Cluster Count | 1
未知颗粒集群总体积 (voxel) / Total Unknown Particle Cluster Volume (voxel) | 1
未知颗粒体积分数 / Unknown Particle Volume Fraction | 5.32592e-06
归一化平均团簇体积 / Normalized Average Cluster Volume | 1
电子连接度 / Electronic Connectivity | 1
电解液相连通率 / Electrolyte Connectivity | 0.9918602
是否贯通 / Percolating | 是 / Yes
曲折度τ / Tortuosity τ | 1.059173
等效当量颗粒粒径 (um) / Equivalent Particle Diameter (um) | 28.19436
瓶颈度 beta / Constrictivity (x) | 0.5
瓶颈半径 r_min (um) | 0.5
孔体半径 r_max (um) | 0.7071068
瓶颈度状态 / Constrictivity Status | ok
侵入入口 / Intrusion Inlet | low
球心邻域 / Center Connectivity | 26
算法版本 / Method | edt_critical_radii_closed_dilation_v2
半径采样 / Radius Sampling | All positive EDT values
Radius (um) | CPSD (total volume fraction) | MIP (total volume fraction)
0 | 0.2516632 | 0.2508621
0.5 | 0.2516632 | 0.2508621
0.7071068 | 0.1514053 | 0.02264786
0.8660254 | 0.04336929 | 0.0004463196
1 | 0.02573776 | 9.918213e-05
1.118034 | 0.01361465 | 0
1.224745 | 0.001228333 | 0
1.5 | 0 | 0
弦长分布 / Chord Length
Status | ok
Method | periodic_voxel_runs_v1
Pore label | 0
Voxel size (um) | 0.5
Periodic axes | xyz
Sample count | 25365
Mean (um) | 1.300453
Population std (um) | 1.039734
Quantile method | inverse_empirical_cdf
Axis | x
Window-spanning lines | 0
Full pore line policy | one_period_censored
Quantile | Length (um)
0.05 | 0.5
0.1 | 0.5
0.15 | 0.5
0.2 | 0.5
0.25 | 0.5
0.3 | 0.5
0.35 | 0.5
0.4 | 1
0.45 | 1
0.5 | 1
0.55 | 1
0.6 | 1
0.65 | 1.5
0.7 | 1.5
0.75 | 1.5
0.8 | 2
0.85 | 2
0.9 | 2.5
0.95 | 3.5
Length (um) | Count | Probability mass | CDF
0.5 | 9856 | 0.3885669 | 0.3885669
1 | 6024 | 0.2374926 | 0.6260595
1.5 | 3633 | 0.1432289 | 0.7692884
2 | 2215 | 0.08732505 | 0.8566134
2.5 | 1373 | 0.05412971 | 0.9107432
3 | 831 | 0.03276168 | 0.9435048
3.5 | 535 | 0.02109206 | 0.9645969
4 | 348 | 0.01371969 | 0.9783166
4.5 | 188 | 0.007411788 | 0.9857284
5 | 136 | 0.005361719 | 0.9910901
5.5 | 89 | 0.003508772 | 0.9945989
6 | 49 | 0.001931796 | 0.9965307
6.5 | 27 | 0.001064459 | 0.9975951
7 | 14 | 0.0005519417 | 0.9981471
7.5 | 17 | 0.0006702149 | 0.9988173
8 | 18 | 0.0007096393 | 0.9995269
8.5 | 6 | 0.0002365464 | 0.9997635
9 | 1 | 3.94244e-05 | 0.9998029
9.5 | 1 | 3.94244e-05 | 0.9998423
10 | 3 | 0.0001182732 | 0.9999606
10.5 | 1 | 3.94244e-05 | 1
球接触分布 / Spherical Contact
Status | ok
Method | periodic_solid_to_pore_edt_v1
Pore label | 0
Voxel size (um) | 0.5
Periodic axes | xyz
Sample count | 196172
Mean (um) | 0.7669223
Population std (um) | 0.3506384
Quantile method | inverse_empirical_cdf
Distance direction | solid_to_pore
Distance convention | voxel_center_to_voxel_center
Quantile | Length (um)
0.05 | 0.5
0.1 | 0.5
0.15 | 0.5
0.2 | 0.5
0.25 | 0.5
0.3 | 0.5
0.35 | 0.5
0.4 | 0.5
0.45 | 0.7071068
0.5 | 0.7071068
0.55 | 0.7071068
0.6 | 0.7071068
0.65 | 0.7071068
0.7 | 0.8660254
0.75 | 0.8660254
0.8 | 1
0.85 | 1.118034
0.9 | 1.118034
0.95 | 1.414214
Length (um) | Count | Probability mass | CDF
0.5 | 84407 | 0.4302704 | 0.4302704
0.7071068 | 46988 | 0.2395245 | 0.6697949
0.8660254 | 17286 | 0.08811655 | 0.7579114
1 | 12661 | 0.0645403 | 0.8224517
1.118034 | 17471 | 0.0890596 | 0.9115113
1.224745 | 5252 | 0.02677242 | 0.9382838
1.414214 | 2339 | 0.01192321 | 0.950207
1.5 | 2444 | 0.01245845 | 0.9626654
1.581139 | 1249 | 0.006366862 | 0.9690323
1.658312 | 815 | 0.004154517 | 0.9731868
1.732051 | 238 | 0.001213221 | 0.9744
1.802776 | 734 | 0.003741615 | 0.9781416
1.870829 | 988 | 0.005036397 | 0.983178
2 | 259 | 0.00132027 | 0.9844983
2.061553 | 812 | 0.004139225 | 0.9886375
2.12132 | 406 | 0.002069612 | 0.9907071
2.179449 | 232 | 0.001182636 | 0.9918898
2.236068 | 218 | 0.00111127 | 0.993001
2.291288 | 295 | 0.001503782 | 0.9945048
2.345208 | 138 | 0.0007034643 | 0.9952083
2.44949 | 112 | 0.0005709276 | 0.9957792
2.5 | 173 | 0.0008818792 | 0.9966611
2.54951 | 225 | 0.001146953 | 0.997808
2.598076 | 70 | 0.0003568297 | 0.9981649
2.692582 | 112 | 0.0005709276 | 0.9987358
2.738613 | 55 | 0.0002803662 | 0.9990162
2.828427 | 13 | 6.626838e-05 | 0.9990824
2.872281 | 44 | 0.000224293 | 0.9993067
2.915476 | 34 | 0.0001733173 | 0.99948
2.95804 | 24 | 0.0001223416 | 0.9996024
3 | 17 | 8.665865e-05 | 0.999689
3.041381 | 7 | 3.568297e-05 | 0.9997247
3.082207 | 18 | 9.175621e-05 | 0.9998165
3.162278 | 8 | 4.078054e-05 | 0.9998573
3.201562 | 14 | 7.136594e-05 | 0.9999286
3.24037 | 4 | 2.039027e-05 | 0.999949
3.316625 | 2 | 1.019513e-05 | 0.9999592
3.354102 | 2 | 1.019513e-05 | 0.9999694
3.391165 | 1 | 5.097567e-06 | 0.9999745
3.5 | 2 | 1.019513e-05 | 0.9999847
3.535534 | 2 | 1.019513e-05 | 0.9999949
3.570714 | 1 | 5.097567e-06 | 1
两点相关函数 / Two-Point Correlation
Status | ok
Method | periodic_fft_radial_shells_v1
Pore label | 0
Porosity | 0.2516632
Voxel size (um) | 0.5
Periodic axes | xyz
Radial bins | bin_0_origin_only; bin_k: (k-1)*h < distance <= k*h
Normalization | joint_probability; C(0)=porosity
Radius upper edge (um) | Pore-pore probability | Displacement count | Mean distance (um)
0 | 0.2516632 | 1 | 0
0.5 | 0.1583773 | 6 | 0.5
1 | 0.1205606 | 26 | 0.8235956
1.5 | 0.08576092 | 90 | 1.313303
2 | 0.07030493 | 134 | 1.766191
2.5 | 0.06583736 | 258 | 2.253291
3 | 0.06698992 | 410 | 2.770151
3.5 | 0.0683955 | 494 | 3.265115
4 | 0.06829774 | 690 | 3.741377
4.5 | 0.06769025 | 962 | 4.254797
5 | 0.06729526 | 1098 | 4.759989
5.5 | 0.06704583 | 1406 | 5.252971
6 | 0.06670219 | 1578 | 5.743306
6.5 | 0.06631706 | 2018 | 6.243088
7 | 0.06596492 | 2342 | 6.754523
7.5 | 0.06570516 | 2634 | 7.258808
8 | 0.06548639 | 2930 | 7.74816
8.5 | 0.06527932 | 3402 | 8.24276
9 | 0.06499761 | 3926 | 8.747226
9.5 | 0.06475816 | 4266 | 9.248753
10 | 0.06446291 | 4730 | 9.745648
10.5 | 0.06423276 | 5510 | 10.25421
11 | 0.06405089 | 5562 | 10.75425
11.5 | 0.06383343 | 6410 | 11.24499
12 | 0.06362594 | 6894 | 11.74507
12.5 | 0.06345246 | 7490 | 12.24414
13 | 0.06334872 | 8258 | 12.74442
13.5 | 0.06325839 | 8994 | 13.25285
14 | 0.06316632 | 9446 | 13.75428
14.5 | 0.06309046 | 9978 | 14.2483
15 | 0.06302443 | 11138 | 14.74781
15.5 | 0.06296604 | 11406 | 15.24523
16 | 0.06290952 | 12575 | 15.74338
16.5 | 0.06285183 | 12848 | 16.24802
17 | 0.06274435 | 12060 | 16.74981
17.5 | 0.0626767 | 11804 | 17.24779
18 | 0.06261994 | 11016 | 17.74665
18.5 | 0.0625839 | 10700 | 18.24765
19 | 0.06258506 | 9756 | 18.74616
19.5 | 0.0626054 | 9224 | 19.24436
20 | 0.06265128 | 8408 | 19.74275
20.5 | 0.06268094 | 7452 | 20.23495
21 | 0.06266615 | 7040 | 20.73669
21.5 | 0.06267977 | 5820 | 21.24199
22 | 0.06270832 | 4880 | 21.7372
22.5 | 0.06276245 | 3936 | 22.23025
23 | 0.06280339 | 2999 | 22.73344
23.5 | 0.06292099 | 2180 | 23.23696
24 | 0.0630756 | 1620 | 23.72792
24.5 | 0.06320032 | 1208 | 24.21513
25 | 0.06320533 | 942 | 24.73838
25.5 | 0.06297867 | 584 | 25.28237
26 | 0.06284324 | 284 | 25.76662
26.5 | 0.06295673 | 192 | 26.16873
27 | 0.0632135 | 104 | 26.67748
27.5 | 0.06326516 | 24 | 27.213
28 | 0.06338501 | 1 | 27.71281
x displacement (um) | Pore-pore probability
0 | 0.2516632
0.5 | 0.1549034
1 | 0.1014786
1.5 | 0.07479095
2 | 0.0681076
2.5 | 0.06647873
3 | 0.06914902
3.5 | 0.06871796
4 | 0.06853104
4.5 | 0.0689621
5 | 0.06866074
5.5 | 0.06833649
6 | 0.06739044
6.5 | 0.06626129
7 | 0.06539154
7.5 | 0.0657692
8 | 0.06607056
8.5 | 0.06623459
9 | 0.06590271
9.5 | 0.06600952
10 | 0.06587982
10.5 | 0.06529617
11 | 0.06541443
11.5 | 0.06597519
12 | 0.0664978
12.5 | 0.06669998
13 | 0.06596375
13.5 | 0.0644989
14 | 0.06342316
14.5 | 0.06387711
15 | 0.06459427
15.5 | 0.06508255
16 | 0.06531525
y displacement (um) | Pore-pore probability
0 | 0.2516632
0.5 | 0.1505661
1 | 0.0966796875
1.5 | 0.07027435
2 | 0.067379
2.5 | 0.06607437
3 | 0.06889343
3.5 | 0.06811523
4 | 0.06739807
4.5 | 0.06718445
5 | 0.06607819
5.5 | 0.06497192
6 | 0.06381989
6.5 | 0.06343079
7 | 0.06326294
7.5 | 0.06318283
8 | 0.06295776
8.5 | 0.06309509
9 | 0.06281662
9.5 | 0.06235886
10 | 0.06186295
10.5 | 0.06217194
11 | 0.06201553
11.5 | 0.06241226
12 | 0.06214523
12.5 | 0.06197357
13 | 0.06142044
13.5 | 0.06147003
14 | 0.06156921
14.5 | 0.0618515
15 | 0.06218338
15.5 | 0.06271362
16 | 0.06330872
z displacement (um) | Pore-pore probability
0 | 0.2516632
0.5 | 0.1696625
1 | 0.1176796
1.5 | 0.08618546
2 | 0.07001114
2.5 | 0.0620575
3 | 0.06468964
3.5 | 0.06660461
4 | 0.06907272
4.5 | 0.06869507
5 | 0.06812286
5.5 | 0.06764221
6 | 0.06721115
6.5 | 0.06747055
7 | 0.06822205
7.5 | 0.0685463
8 | 0.06829071
8.5 | 0.06819153
9 | 0.06763077
9.5 | 0.06689835
10 | 0.06588745
10.5 | 0.06498718
11 | 0.06442261
11.5 | 0.0638237
12 | 0.06369019
12.5 | 0.06388474
13 | 0.06402588
13.5 | 0.06412506
14 | 0.06480408
14.5 | 0.06464767
15 | 0.0653038
15.5 | 0.06503677
16 | 0.06451416