## SpecificSurfaceArea
名称 / Name | 数值 / Value
输入结构 / Input Structure | 20260914_22
电解液相体积分数 / Electrolyte Volume Fraction | 0.3143082
颗粒相体积分数 / Particle Volume Fraction | 0.6324959
CBD相体积分数 / CBD Volume Fraction | 0.05319595
固体体素数量 / Solid Voxel Count | 165805
总界面面积 (um^2) / Total Interfacial Area (um^2) | 66293
总固体体积 (um^3) / Total Solid Volume (um^3) | 20725.625
比表面积 (1/um) / Specific Surface Area (1/um) | 3.198601
总集群数量 / Total Cluster Count | 5
最大颗粒集群体积 (voxel) / Largest Particle Cluster Volume (voxel) | 165800
未知颗粒集群数量 / Unknown Particle Cluster Count | 4
未知颗粒集群总体积 (voxel) / Total Unknown Particle Cluster Volume (voxel) | 5
未知颗粒体积分数 / Unknown Particle Volume Fraction | 3.015591e-05
归一化平均团簇体积 / Normalized Average Cluster Volume | 1
电子连接度 / Electronic Connectivity | 1
电解液相连通率 / Electrolyte Connectivity | 0.9899993
是否贯通 / Percolating | 是 / Yes
曲折度τ / Tortuosity τ | 1.102138
等效当量颗粒粒径 (um) / Equivalent Particle Diameter (um) | 19.93026
瓶颈度 beta / Constrictivity (x) | 1
瓶颈半径 r_min (um) | 0.5
孔体半径 r_max (um) | 0.5
瓶颈度状态 / Constrictivity Status | ok
侵入入口 / Intrusion Inlet | low
球心邻域 / Center Connectivity | 26
算法版本 / Method | edt_critical_radii_closed_dilation_v2
半径采样 / Radius Sampling | All positive EDT values
Radius (um) | CPSD (total volume fraction) | MIP (total volume fraction)
0 | 0.3143082 | 0.3117752
0.5 | 0.3143082 | 0.3117752
0.7071068 | 0.1024361 | 0.004322052
0.8660254 | 0.01320648 | 0.0002746582
1 | 0.003540039 | 0
1.118034 | 0.001472473 | 0
1.5 | 0 | 0
弦长分布 / Chord Length
Status | ok
Method | periodic_voxel_runs_v1
Pore label | 0
Voxel size (um) | 0.5
Periodic axes | xyz
Sample count | 40884
Mean (um) | 1.007656
Population std (um) | 0.7584456
Quantile method | inverse_empirical_cdf
Axis | x
Window-spanning lines | 0
Full pore line policy | one_period_censored
Quantile | Length (um)
0.05 | 0.5
0.1 | 0.5
0.15 | 0.5
0.2 | 0.5
0.25 | 0.5
0.3 | 0.5
0.35 | 0.5
0.4 | 0.5
0.45 | 0.5
0.5 | 0.5
0.55 | 1
0.6 | 1
0.65 | 1
0.7 | 1
0.75 | 1
0.8 | 1.5
0.85 | 1.5
0.9 | 2
0.95 | 2.5
Length (um) | Count | Probability mass | CDF
0.5 | 21010 | 0.513893 | 0.513893
1 | 9813 | 0.2400205 | 0.7539135
1.5 | 4786 | 0.1170629 | 0.8709764
2 | 2463 | 0.06024362 | 0.93122
2.5 | 1257 | 0.03074552 | 0.9619656
3 | 687 | 0.01680364 | 0.9787692
3.5 | 389 | 0.009514725 | 0.9882839
4 | 218 | 0.005332159 | 0.9936161
4.5 | 111 | 0.002714999 | 0.9963311
5 | 70 | 0.001712161 | 0.9980432
5.5 | 42 | 0.001027297 | 0.9990705
6 | 19 | 0.0004647295 | 0.9995353
6.5 | 7 | 0.0001712161 | 0.9997065
7 | 4 | 9.783778e-05 | 0.9998043
7.5 | 4 | 9.783778e-05 | 0.9999022
9 | 2 | 4.891889e-05 | 0.9999511
10 | 1 | 2.445945e-05 | 0.9999755
11 | 1 | 2.445945e-05 | 1
球接触分布 / Spherical Contact
Status | ok
Method | periodic_solid_to_pore_edt_v1
Pore label | 0
Voxel size (um) | 0.5
Periodic axes | xyz
Sample count | 179750
Mean (um) | 0.6319225
Population std (um) | 0.2695863
Quantile method | inverse_empirical_cdf
Distance direction | solid_to_pore
Distance convention | voxel_center_to_voxel_center
Quantile | Length (um)
0.05 | 0.5
0.1 | 0.5
0.15 | 0.5
0.2 | 0.5
0.25 | 0.5
0.3 | 0.5
0.35 | 0.5
0.4 | 0.5
0.45 | 0.5
0.5 | 0.5
0.55 | 0.5
0.6 | 0.5
0.65 | 0.5
0.7 | 0.7071068
0.75 | 0.7071068
0.8 | 0.7071068
0.85 | 0.7071068
0.9 | 1
0.95 | 1.224745
Length (um) | Count | Probability mass | CDF
0.5 | 123542 | 0.687299 | 0.687299
0.7071068 | 32990 | 0.1835327 | 0.8708317
0.8660254 | 4792 | 0.02665925 | 0.897491
1 | 2896 | 0.01611127 | 0.9136022
1.118034 | 5548 | 0.03086509 | 0.9444673
1.224745 | 2881 | 0.01602782 | 0.9604951
1.414214 | 1209 | 0.006726008 | 0.9672211
1.5 | 2060 | 0.01146036 | 0.9786815
1.581139 | 1035 | 0.005757997 | 0.9844395
1.658312 | 657 | 0.003655076 | 0.9880946
1.732051 | 206 | 0.001146036 | 0.9892406
1.802776 | 483 | 0.002687065 | 0.9919277
1.870829 | 583 | 0.003243394 | 0.9951711
2 | 82 | 0.0004561892 | 0.9956273
2.061553 | 352 | 0.001958275 | 0.9975855
2.12132 | 141 | 0.0007844228 | 0.99837
2.179449 | 65 | 0.0003616134 | 0.9987316
2.236068 | 61 | 0.0003393602 | 0.9990709
2.291288 | 72 | 0.0004005563 | 0.9994715
2.345208 | 23 | 0.0001279555 | 0.9995994
2.44949 | 16 | 8.901252e-05 | 0.9996885
2.5 | 24 | 0.0001335188 | 0.999822
2.54951 | 19 | 0.0001057024 | 0.9999277
2.598076 | 6 | 3.337969e-05 | 0.9999611
2.692582 | 4 | 2.225313e-05 | 0.9999833
2.738613 | 1 | 5.563282e-06 | 0.9999889
2.872281 | 1 | 5.563282e-06 | 0.9999944
2.915476 | 1 | 5.563282e-06 | 1
两点相关函数 / Two-Point Correlation
Status | ok
Method | periodic_fft_radial_shells_v1
Pore label | 0
Porosity | 0.3143082
Voxel size (um) | 0.5
Periodic axes | xyz
Radial bins | bin_0_origin_only; bin_k: (k-1)*h < distance <= k*h
Normalization | joint_probability; C(0)=porosity
Radius upper edge (um) | Pore-pore probability | Displacement count | Mean distance (um)
0 | 0.3143082 | 1 | 0
0.5 | 0.1637268 | 6 | 0.5
1 | 0.1290979 | 26 | 0.8235956
1.5 | 0.1154516 | 90 | 1.313303
2 | 0.1125358 | 134 | 1.766191
2.5 | 0.1114435 | 258 | 2.253291
3 | 0.1103128 | 410 | 2.770151
3.5 | 0.1095151 | 494 | 3.265115
4 | 0.1088173 | 690 | 3.741377
4.5 | 0.1080496 | 962 | 4.254797
5 | 0.1074107 | 1098 | 4.759989
5.5 | 0.1068684 | 1406 | 5.252971
6 | 0.106307 | 1578 | 5.743306
6.5 | 0.1057411 | 2018 | 6.243088
7 | 0.1052338 | 2342 | 6.754523
7.5 | 0.1047002 | 2634 | 7.258808
8 | 0.1042437 | 2930 | 7.74816
8.5 | 0.1037981 | 3402 | 8.24276
9 | 0.1033635 | 3926 | 8.747226
9.5 | 0.1029284 | 4266 | 9.248753
10 | 0.1024593 | 4730 | 9.745648
10.5 | 0.102002 | 5510 | 10.25421
11 | 0.1015852 | 5562 | 10.75425
11.5 | 0.1011517 | 6410 | 11.24499
12 | 0.1007476 | 6894 | 11.74507
12.5 | 0.1003728 | 7490 | 12.24414
13 | 0.1000211 | 8258 | 12.74442
13.5 | 0.09965294 | 8994 | 13.25285
14 | 0.09930516 | 9446 | 13.75428
14.5 | 0.0989767 | 9978 | 14.2483
15 | 0.09865939 | 11138 | 14.74781
15.5 | 0.09840438 | 11406 | 15.24523
16 | 0.09815164 | 12575 | 15.74338
16.5 | 0.09785783 | 12848 | 16.24802
17 | 0.09751612 | 12060 | 16.74981
17.5 | 0.09722014 | 11804 | 17.24779
18 | 0.09695163 | 11016 | 17.74665
18.5 | 0.09670322 | 10700 | 18.24765
19 | 0.09646835 | 9756 | 18.74616
19.5 | 0.09627269 | 9224 | 19.24436
20 | 0.09609668 | 8408 | 19.74275
20.5 | 0.09592736 | 7452 | 20.23495
21 | 0.09577773 | 7040 | 20.73669
21.5 | 0.09565492 | 5820 | 21.24199
22 | 0.09554149 | 4880 | 21.7372
22.5 | 0.09543814 | 3936 | 22.23025
23 | 0.09533683 | 2999 | 22.73344
23.5 | 0.0953144 | 2180 | 23.23696
24 | 0.09529801 | 1620 | 23.72792
24.5 | 0.09532643 | 1208 | 24.21513
25 | 0.09535838 | 942 | 24.73838
25.5 | 0.0954061 | 584 | 25.28237
26 | 0.09540547 | 284 | 25.76662
26.5 | 0.09555252 | 192 | 26.16873
27 | 0.09533075 | 104 | 26.67748
27.5 | 0.09512202 | 24 | 27.213
28 | 0.09526062 | 1 | 27.71281
x displacement (um) | Pore-pore probability
0 | 0.3143082
0.5 | 0.1583481
1 | 0.1212044
1.5 | 0.1138611
2 | 0.1136932
2.5 | 0.1123428
3 | 0.1107864
3.5 | 0.1093979
4 | 0.1086121
4.5 | 0.108017
5 | 0.1078606
5.5 | 0.1076241
6 | 0.1069832
6.5 | 0.1062584
7 | 0.1055794
7.5 | 0.1047554
8 | 0.1045837
8.5 | 0.1047783
9 | 0.1044273
9.5 | 0.1034813
10 | 0.1032906
10.5 | 0.1032753
11 | 0.1030731
11.5 | 0.1020126
12 | 0.1005783
12.5 | 0.1003189
13 | 0.1009254
13.5 | 0.1008835
14 | 0.1009636
14.5 | 0.100544
15 | 0.09975052
15.5 | 0.1001549
16 | 0.1002426
y displacement (um) | Pore-pore probability
0 | 0.3143082
0.5 | 0.1587715
1 | 0.1205902
1.5 | 0.1131325
2 | 0.1126328
2.5 | 0.1110153
3 | 0.1095467
3.5 | 0.1089096
4 | 0.1079826
4.5 | 0.1075592
5 | 0.1077652
5.5 | 0.1072083
6 | 0.1067696
6.5 | 0.1071091
7 | 0.1062927
7.5 | 0.1053734
8 | 0.1064301
8.5 | 0.1051292
9 | 0.1042404
9.5 | 0.1043472
10 | 0.1034241
10.5 | 0.1033554
11 | 0.1037979
11.5 | 0.1034698
12 | 0.1026382
12.5 | 0.101902
13 | 0.1019592
13.5 | 0.1017303
14 | 0.101799
14.5 | 0.1011162
15 | 0.1022148
15.5 | 0.1016693
16 | 0.1019135
z displacement (um) | Pore-pore probability
0 | 0.3143082
0.5 | 0.1740608
1 | 0.1280441
1.5 | 0.1141434
2 | 0.1121368
2.5 | 0.1104965
3 | 0.1095276
3.5 | 0.1081276
4 | 0.1072731
4.5 | 0.1073227
5 | 0.1066475
5.5 | 0.1062965
6 | 0.1057396
6.5 | 0.1053314
7 | 0.1043434
7.5 | 0.1036415
8 | 0.1034698
8.5 | 0.1030693
9 | 0.1028214
9.5 | 0.1018829
10 | 0.1007309
10.5 | 0.09972
11 | 0.0998497
11.5 | 0.09993362
12 | 0.09904861
12.5 | 0.09902954
13 | 0.09899139
13.5 | 0.09886551
14 | 0.09837723
14.5 | 0.09840393
15 | 0.09810257
15.5 | 0.09738159
16 | 0.09771729