## SpecificSurfaceArea
名称 / Name | 数值 / Value
输入结构 / Input Structure | 20260914_226
电解液相体积分数 / Electrolyte Volume Fraction | 0.2993202
颗粒相体积分数 / Particle Volume Fraction | 0.6774025
CBD相体积分数 / CBD Volume Fraction | 0.02327728
固体体素数量 / Solid Voxel Count | 177577
总界面面积 (um^2) / Total Interfacial Area (um^2) | 46680
总固体体积 (um^3) / Total Solid Volume (um^3) | 22197.125
比表面积 (1/um) / Specific Surface Area (1/um) | 2.102975
总集群数量 / Total Cluster Count | 6
最大颗粒集群体积 (voxel) / Largest Particle Cluster Volume (voxel) | 177566
未知颗粒集群数量 / Unknown Particle Cluster Count | 5
未知颗粒集群总体积 (voxel) / Total Unknown Particle Cluster Volume (voxel) | 11
未知颗粒体积分数 / Unknown Particle Volume Fraction | 6.194496e-05
归一化平均团簇体积 / Normalized Average Cluster Volume | 1
电子连接度 / Electronic Connectivity | 0.9999606
电解液相连通率 / Electrolyte Connectivity | 0.9960747
是否贯通 / Percolating | 是 / Yes
曲折度τ / Tortuosity τ | 1.071249
等效当量颗粒粒径 (um) / Equivalent Particle Diameter (um) | 19.18885
瓶颈度 beta / Constrictivity (x) | 0.5
瓶颈半径 r_min (um) | 0.5
孔体半径 r_max (um) | 0.7071068
瓶颈度状态 / Constrictivity Status | ok
侵入入口 / Intrusion Inlet | low
球心邻域 / Center Connectivity | 26
算法版本 / Method | edt_critical_radii_closed_dilation_v2
半径采样 / Radius Sampling | All positive EDT values
Radius (um) | CPSD (total volume fraction) | MIP (total volume fraction)
0 | 0.2993202 | 0.2986031
0.5 | 0.2993202 | 0.2986031
0.7071068 | 0.1706924 | 0.006832123
0.8660254 | 0.03422928 | 0.000202179
1 | 0.01316833 | 0.0001182556
1.118034 | 0.004650116 | 0
1.5 | 0 | 0
弦长分布 / Chord Length
Status | ok
Method | periodic_voxel_runs_v1
Pore label | 0
Voxel size (um) | 0.5
Periodic axes | xyz
Sample count | 32967
Mean (um) | 1.190054
Population std (um) | 0.8985951
Quantile method | inverse_empirical_cdf
Axis | x
Window-spanning lines | 0
Full pore line policy | one_period_censored
Quantile | Length (um)
0.05 | 0.5
0.1 | 0.5
0.15 | 0.5
0.2 | 0.5
0.25 | 0.5
0.3 | 0.5
0.35 | 0.5
0.4 | 0.5
0.45 | 1
0.5 | 1
0.55 | 1
0.6 | 1
0.65 | 1
0.7 | 1.5
0.75 | 1.5
0.8 | 1.5
0.85 | 2
0.9 | 2.5
0.95 | 3
Length (um) | Count | Probability mass | CDF
0.5 | 13667 | 0.4145661 | 0.4145661
1 | 8232 | 0.2497042 | 0.6642703
1.5 | 4721 | 0.1432038 | 0.8074741
2 | 2631 | 0.07980708 | 0.8872812
2.5 | 1551 | 0.04704705 | 0.9343283
3 | 921 | 0.02793703 | 0.9622653
3.5 | 529 | 0.01604635 | 0.9783116
4 | 309 | 0.009373009 | 0.9876847
4.5 | 174 | 0.005278005 | 0.9929627
5 | 97 | 0.002942336 | 0.995905
5.5 | 59 | 0.001789668 | 0.9976947
6 | 33 | 0.001001001 | 0.9986957
6.5 | 21 | 0.0006370006 | 0.9993327
7 | 7 | 0.0002123335 | 0.999545
7.5 | 6 | 0.0001820002 | 0.999727
8 | 5 | 0.0001516668 | 0.9998787
8.5 | 3 | 9.100009e-05 | 0.9999697
9 | 1 | 3.033336e-05 | 1
球接触分布 / Spherical Contact
Status | ok
Method | periodic_solid_to_pore_edt_v1
Pore label | 0
Voxel size (um) | 0.5
Periodic axes | xyz
Sample count | 183679
Mean (um) | 0.675698
Population std (um) | 0.2969399
Quantile method | inverse_empirical_cdf
Distance direction | solid_to_pore
Distance convention | voxel_center_to_voxel_center
Quantile | Length (um)
0.05 | 0.5
0.1 | 0.5
0.15 | 0.5
0.2 | 0.5
0.25 | 0.5
0.3 | 0.5
0.35 | 0.5
0.4 | 0.5
0.45 | 0.5
0.5 | 0.5
0.55 | 0.7071068
0.6 | 0.7071068
0.65 | 0.7071068
0.7 | 0.7071068
0.75 | 0.7071068
0.8 | 0.7071068
0.85 | 0.8660254
0.9 | 1
0.95 | 1.118034
Length (um) | Count | Probability mass | CDF
0.5 | 100572 | 0.5475422 | 0.5475422
0.7071068 | 48247 | 0.2626702 | 0.8102124
0.8660254 | 13189 | 0.07180462 | 0.882017
1 | 7646 | 0.04162697 | 0.923644
1.118034 | 6030 | 0.03282901 | 0.956473
1.224745 | 1541 | 0.008389636 | 0.9648626
1.414214 | 616 | 0.003353677 | 0.9682163
1.5 | 1228 | 0.006685576 | 0.9749019
1.581139 | 738 | 0.004017879 | 0.9789197
1.658312 | 464 | 0.002526146 | 0.9814459
1.732051 | 138 | 0.0007513107 | 0.9821972
1.802776 | 418 | 0.002275709 | 0.9844729
1.870829 | 563 | 0.00306513 | 0.987538
2 | 173 | 0.0009418605 | 0.9884799
2.061553 | 509 | 0.002771139 | 0.991251
2.12132 | 249 | 0.001355626 | 0.9926067
2.179449 | 120 | 0.0006533137 | 0.99326
2.236068 | 156 | 0.0008493078 | 0.9941093
2.291288 | 196 | 0.001067079 | 0.9951764
2.345208 | 83 | 0.0004518753 | 0.9956282
2.44949 | 80 | 0.0004355424 | 0.9960638
2.5 | 125 | 0.0006805351 | 0.9967443
2.54951 | 186 | 0.001012636 | 0.997757
2.598076 | 76 | 0.0004137653 | 0.9981707
2.692582 | 107 | 0.000582538 | 0.9987533
2.738613 | 57 | 0.000310324 | 0.9990636
2.828427 | 11 | 5.988709e-05 | 0.9991235
2.872281 | 34 | 0.0001851055 | 0.9993086
2.915476 | 32 | 0.000174217 | 0.9994828
2.95804 | 25 | 0.000136107 | 0.9996189
3 | 11 | 5.988709e-05 | 0.9996788
3.041381 | 12 | 6.533137e-05 | 0.9997441
3.082207 | 19 | 0.0001034413 | 0.9998476
3.162278 | 4 | 2.177712e-05 | 0.9998693
3.201562 | 11 | 5.988709e-05 | 0.9999292
3.24037 | 4 | 2.177712e-05 | 0.999951
3.316625 | 3 | 1.633284e-05 | 0.9999673
3.354102 | 2 | 1.088856e-05 | 0.9999782
3.391165 | 2 | 1.088856e-05 | 0.9999891
3.5 | 2 | 1.088856e-05 | 1
两点相关函数 / Two-Point Correlation
Status | ok
Method | periodic_fft_radial_shells_v1
Pore label | 0
Porosity | 0.2993202
Voxel size (um) | 0.5
Periodic axes | xyz
Radial bins | bin_0_origin_only; bin_k: (k-1)*h < distance <= k*h
Normalization | joint_probability; C(0)=porosity
Radius upper edge (um) | Pore-pore probability | Displacement count | Mean distance (um)
0 | 0.2993202 | 1 | 0
0.5 | 0.1855901 | 6 | 0.5
1 | 0.1398057 | 26 | 0.8235956
1.5 | 0.1015568 | 90 | 1.313303
2 | 0.08993229 | 134 | 1.766191
2.5 | 0.09105304 | 258 | 2.253291
3 | 0.09323191 | 410 | 2.770151
3.5 | 0.09355282 | 494 | 3.265115
4 | 0.09316749 | 690 | 3.741377
4.5 | 0.09284876 | 962 | 4.254797
5 | 0.09267911 | 1098 | 4.759989
5.5 | 0.09239256 | 1406 | 5.252971
6 | 0.09201132 | 1578 | 5.743306
6.5 | 0.09168607 | 2018 | 6.243088
7 | 0.09147821 | 2342 | 6.754523
7.5 | 0.09136444 | 2634 | 7.258808
8 | 0.09116768 | 2930 | 7.74816
8.5 | 0.09087316 | 3402 | 8.24276
9 | 0.09063113 | 3926 | 8.747226
9.5 | 0.09047569 | 4266 | 9.248753
10 | 0.09033779 | 4730 | 9.745648
10.5 | 0.0902051 | 5510 | 10.25421
11 | 0.09008277 | 5562 | 10.75425
11.5 | 0.08992007 | 6410 | 11.24499
12 | 0.08975782 | 6894 | 11.74507
12.5 | 0.08963841 | 7490 | 12.24414
13 | 0.08957125 | 8258 | 12.74442
13.5 | 0.08948461 | 8994 | 13.25285
14 | 0.08941262 | 9446 | 13.75428
14.5 | 0.08935941 | 9978 | 14.2483
15 | 0.08932938 | 11138 | 14.74781
15.5 | 0.08932235 | 11406 | 15.24523
16 | 0.08928274 | 12575 | 15.74338
16.5 | 0.0892408 | 12848 | 16.24802
17 | 0.08924559 | 12060 | 16.74981
17.5 | 0.08925366 | 11804 | 17.24779
18 | 0.08922597 | 11016 | 17.74665
18.5 | 0.08922693 | 10700 | 18.24765
19 | 0.08923873 | 9756 | 18.74616
19.5 | 0.08920558 | 9224 | 19.24436
20 | 0.08913413 | 8408 | 19.74275
20.5 | 0.08910194 | 7452 | 20.23495
21 | 0.08910849 | 7040 | 20.73669
21.5 | 0.08908861 | 5820 | 21.24199
22 | 0.08909216 | 4880 | 21.7372
22.5 | 0.08911548 | 3936 | 22.23025
23 | 0.08914245 | 2999 | 22.73344
23.5 | 0.08908573 | 2180 | 23.23696
24 | 0.08896533 | 1620 | 23.72792
24.5 | 0.08881835 | 1208 | 24.21513
25 | 0.08878171 | 942 | 24.73838
25.5 | 0.08873099 | 584 | 25.28237
26 | 0.08886617 | 284 | 25.76662
26.5 | 0.08875453 | 192 | 26.16873
27 | 0.08863728 | 104 | 26.67748
27.5 | 0.08819834 | 24 | 27.213
28 | 0.08750153 | 1 | 27.71281
x displacement (um) | Pore-pore probability
0 | 0.2993202
0.5 | 0.1735611
1 | 0.1104889
1.5 | 0.08944321
2 | 0.09231186
2.5 | 0.09451675
3 | 0.09410477
3.5 | 0.09202576
4 | 0.09132385
4.5 | 0.09305954
5 | 0.09379959
5.5 | 0.09345245
6 | 0.09214783
6.5 | 0.09170914
7 | 0.0914917
7.5 | 0.0912323
8 | 0.09036255
8.5 | 0.0911026
9 | 0.09095383
9.5 | 0.09029007
10 | 0.08973694
10.5 | 0.08943176
11 | 0.09075165
11.5 | 0.09060287
12 | 0.08972549
12.5 | 0.08963013
13 | 0.09020233
13.5 | 0.09024811
14 | 0.0898056
14.5 | 0.08991241
15 | 0.08862305
15.5 | 0.08725357
16 | 0.08648682
y displacement (um) | Pore-pore probability
0 | 0.2993202
0.5 | 0.1881256
1 | 0.124321
1.5 | 0.09489822
2 | 0.08874512
2.5 | 0.09024048
3 | 0.09256363
3.5 | 0.09287643
4 | 0.09302521
4.5 | 0.09357452
5 | 0.09298325
5.5 | 0.09283829
6 | 0.0919838
6.5 | 0.09177399
7 | 0.09192657
7.5 | 0.09197235
8 | 0.09102631
8.5 | 0.09015274
9 | 0.09064865
9.5 | 0.09052277
10 | 0.09029007
10.5 | 0.08903503
11 | 0.08882523
11.5 | 0.08804321
12 | 0.08702469
12.5 | 0.08720398
13 | 0.08817673
13.5 | 0.08935928
14 | 0.08934784
14.5 | 0.08852386
15 | 0.08791351
15.5 | 0.08827972
16 | 0.08893585
z displacement (um) | Pore-pore probability
0 | 0.2993202
0.5 | 0.1950836
1 | 0.1318169
1.5 | 0.1006126
2 | 0.09193802
2.5 | 0.09195709
3 | 0.09410095
3.5 | 0.09477234
4 | 0.09490585
4.5 | 0.09453964
5 | 0.09473419
5.5 | 0.09458542
6 | 0.09375
6.5 | 0.09311676
7 | 0.09188461
7.5 | 0.09083939
8 | 0.09054184
8.5 | 0.09018707
9 | 0.09002304
9.5 | 0.09071732
10 | 0.09107208
10.5 | 0.09082413
11 | 0.09041214
11.5 | 0.09006119
12 | 0.08980179
12.5 | 0.08963013
13 | 0.08964539
13.5 | 0.08950424
14 | 0.0894165
14.5 | 0.08878708
15 | 0.08936691
15.5 | 0.08992767
16 | 0.09004974