## SpecificSurfaceArea
名称 / Name | 数值 / Value
输入结构 / Input Structure | 20260914_227
电解液相体积分数 / Electrolyte Volume Fraction | 0.4475632
颗粒相体积分数 / Particle Volume Fraction | 0.4662399
CBD相体积分数 / CBD Volume Fraction | 0.0861969
固体体素数量 / Solid Voxel Count | 122222
总界面面积 (um^2) / Total Interfacial Area (um^2) | 48815
总固体体积 (um^3) / Total Solid Volume (um^3) | 15277.75
比表面积 (1/um) / Specific Surface Area (1/um) | 3.195169
总集群数量 / Total Cluster Count | 14
最大颗粒集群体积 (voxel) / Largest Particle Cluster Volume (voxel) | 122176
未知颗粒集群数量 / Unknown Particle Cluster Count | 13
未知颗粒集群总体积 (voxel) / Total Unknown Particle Cluster Volume (voxel) | 46
未知颗粒体积分数 / Unknown Particle Volume Fraction | 0.0003763643
归一化平均团簇体积 / Normalized Average Cluster Volume | 1
电子连接度 / Electronic Connectivity | 0.9996891
电解液相连通率 / Electrolyte Connectivity | 0.9971021
是否贯通 / Percolating | 是 / Yes
曲折度τ / Tortuosity τ | 1.029815
等效当量颗粒粒径 (um) / Equivalent Particle Diameter (um) | 12.77353
瓶颈度 beta / Constrictivity (x) | 1
瓶颈半径 r_min (um) | 0.7071068
孔体半径 r_max (um) | 0.7071068
瓶颈度状态 / Constrictivity Status | ok
侵入入口 / Intrusion Inlet | low
球心邻域 / Center Connectivity | 26
算法版本 / Method | edt_critical_radii_closed_dilation_v2
半径采样 / Radius Sampling | All positive EDT values
Radius (um) | CPSD (total volume fraction) | MIP (total volume fraction)
0 | 0.4475632 | 0.4463501
0.5 | 0.4475632 | 0.4463501
0.7071068 | 0.3705215 | 0.3452415
0.8660254 | 0.212368 | 0.02495956
1 | 0.1578865 | 0.006633759
1.118034 | 0.1151848 | 0.003536224
1.224745 | 0.03194809 | 0.0003852844
1.414214 | 0.01522064 | 0
1.5 | 0.01034927 | 0
1.581139 | 0.003669739 | 0
1.658312 | 0.0009841919 | 0
1.802776 | 0.0009269714 | 0
2 | 0 | 0
弦长分布 / Chord Length
Status | ok
Method | periodic_voxel_runs_v1
Pore label | 0
Voxel size (um) | 0.5
Periodic axes | xyz
Sample count | 30280
Mean (um) | 1.937351
Population std (um) | 1.761991
Quantile method | inverse_empirical_cdf
Axis | x
Window-spanning lines | 0
Full pore line policy | one_period_censored
Quantile | Length (um)
0.05 | 0.5
0.1 | 0.5
0.15 | 0.5
0.2 | 0.5
0.25 | 0.5
0.3 | 1
0.35 | 1
0.4 | 1
0.45 | 1
0.5 | 1.5
0.55 | 1.5
0.6 | 1.5
0.65 | 2
0.7 | 2
0.75 | 2.5
0.8 | 3
0.85 | 3.5
0.9 | 4
0.95 | 5.5
Length (um) | Count | Probability mass | CDF
0.5 | 8416 | 0.2779392 | 0.2779392
1 | 5791 | 0.1912483 | 0.4691876
1.5 | 4134 | 0.1365258 | 0.6057133
2 | 2997 | 0.09897622 | 0.7046896
2.5 | 2240 | 0.07397622 | 0.7786658
3 | 1602 | 0.05290621 | 0.831572
3.5 | 1178 | 0.03890357 | 0.8704756
4 | 950 | 0.03137384 | 0.9018494
4.5 | 696 | 0.02298547 | 0.9248349
5 | 558 | 0.01842801 | 0.9432629
5.5 | 407 | 0.01344122 | 0.9567041
6 | 302 | 0.00997358 | 0.9666777
6.5 | 217 | 0.007166446 | 0.9738441
7 | 187 | 0.006175694 | 0.9800198
7.5 | 146 | 0.004821664 | 0.9848415
8 | 118 | 0.003896962 | 0.9887384
8.5 | 89 | 0.002939234 | 0.9916777
9 | 60 | 0.001981506 | 0.9936592
9.5 | 46 | 0.001519155 | 0.9951783
10 | 36 | 0.001188904 | 0.9963672
10.5 | 32 | 0.001056803 | 0.997424
11 | 21 | 0.0006935271 | 0.9981176
11.5 | 15 | 0.0004953765 | 0.9986129
12 | 6 | 0.0001981506 | 0.9988111
12.5 | 9 | 0.0002972259 | 0.9991083
13 | 4 | 0.0001321004 | 0.9992404
13.5 | 5 | 0.0001651255 | 0.9994055
14 | 5 | 0.0001651255 | 0.9995707
14.5 | 6 | 0.0001981506 | 0.9997688
15 | 2 | 6.60502e-05 | 0.9998349
15.5 | 1 | 3.30251e-05 | 0.9998679
16 | 2 | 6.60502e-05 | 0.9999339
17.5 | 1 | 3.30251e-05 | 0.999967
20 | 1 | 3.30251e-05 | 1
球接触分布 / Spherical Contact
Status | ok
Method | periodic_solid_to_pore_edt_v1
Pore label | 0
Voxel size (um) | 0.5
Periodic axes | xyz
Sample count | 144818
Mean (um) | 0.7026243
Population std (um) | 0.4065685
Quantile method | inverse_empirical_cdf
Distance direction | solid_to_pore
Distance convention | voxel_center_to_voxel_center
Quantile | Length (um)
0.05 | 0.5
0.1 | 0.5
0.15 | 0.5
0.2 | 0.5
0.25 | 0.5
0.3 | 0.5
0.35 | 0.5
0.4 | 0.5
0.45 | 0.5
0.5 | 0.5
0.55 | 0.5
0.6 | 0.5
0.65 | 0.7071068
0.7 | 0.7071068
0.75 | 0.7071068
0.8 | 0.7071068
0.85 | 0.8660254
0.9 | 1.118034
0.95 | 1.581139
Length (um) | Count | Probability mass | CDF
0.5 | 88944 | 0.6141778 | 0.6141778
0.7071068 | 28534 | 0.1970335 | 0.8112113
0.8660254 | 6717 | 0.04638236 | 0.8575937
1 | 3587 | 0.02476902 | 0.8823627
1.118034 | 4734 | 0.03268931 | 0.915052
1.224745 | 2176 | 0.01502576 | 0.9300778
1.414214 | 909 | 0.006276844 | 0.9363546
1.5 | 1785 | 0.01232582 | 0.9486804
1.581139 | 972 | 0.006711873 | 0.9553923
1.658312 | 716 | 0.004944137 | 0.9603364
1.732051 | 224 | 0.001546769 | 0.9618832
1.802776 | 603 | 0.004163847 | 0.966047
1.870829 | 882 | 0.006090403 | 0.9721374
2 | 180 | 0.001242939 | 0.9733804
2.061553 | 689 | 0.004757696 | 0.9781381
2.12132 | 399 | 0.002755182 | 0.9808933
2.179449 | 230 | 0.0015882 | 0.9824815
2.236068 | 202 | 0.001394854 | 0.9838763
2.291288 | 325 | 0.002244196 | 0.9861205
2.345208 | 160 | 0.001104835 | 0.9872253
2.44949 | 144 | 0.0009943515 | 0.9882197
2.5 | 207 | 0.00142938 | 0.9896491
2.54951 | 308 | 0.002126807 | 0.9917759
2.598076 | 107 | 0.0007388584 | 0.9925147
2.692582 | 230 | 0.0015882 | 0.9941029
2.738613 | 92 | 0.0006352801 | 0.9947382
2.828427 | 24 | 0.0001657253 | 0.9949039
2.872281 | 91 | 0.0006283749 | 0.9955323
2.915476 | 94 | 0.0006490906 | 0.9961814
2.95804 | 65 | 0.0004488392 | 0.9966303
3 | 55 | 0.000379787 | 0.99701
3.041381 | 25 | 0.0001726305 | 0.9971827
3.082207 | 70 | 0.0004833653 | 0.997666
3.162278 | 15 | 0.0001035783 | 0.9977696
3.201562 | 75 | 0.0005178914 | 0.9982875
3.24037 | 22 | 0.0001519148 | 0.9984394
3.278719 | 14 | 9.667307e-05 | 0.9985361
3.316625 | 10 | 6.905219e-05 | 0.9986051
3.354102 | 35 | 0.0002416827 | 0.9988468
3.391165 | 10 | 6.905219e-05 | 0.9989159
3.464102 | 7 | 4.833653e-05 | 0.9989642
3.5 | 18 | 0.0001242939 | 0.9990885
3.535534 | 32 | 0.000220967 | 0.9993095
3.570714 | 6 | 4.143131e-05 | 0.9993509
3.605551 | 3 | 2.071566e-05 | 0.9993716
3.640055 | 7 | 4.833653e-05 | 0.99942
3.674235 | 16 | 0.0001104835 | 0.9995304
3.741657 | 6 | 4.143131e-05 | 0.9995719
3.774917 | 12 | 8.286263e-05 | 0.9996547
3.807887 | 2 | 1.381044e-05 | 0.9996685
3.840573 | 9 | 6.214697e-05 | 0.9997307
3.905125 | 15 | 0.0001035783 | 0.9998343
3.937004 | 3 | 2.071566e-05 | 0.999855
4.031129 | 4 | 2.762088e-05 | 0.9998826
4.062019 | 5 | 3.452609e-05 | 0.9999171
4.123106 | 6 | 4.143131e-05 | 0.9999586
4.1833 | 4 | 2.762088e-05 | 0.9999862
4.330127 | 1 | 6.905219e-06 | 0.9999931
4.358899 | 1 | 6.905219e-06 | 1
两点相关函数 / Two-Point Correlation
Status | ok
Method | periodic_fft_radial_shells_v1
Pore label | 0
Porosity | 0.4475632
Voxel size (um) | 0.5
Periodic axes | xyz
Radial bins | bin_0_origin_only; bin_k: (k-1)*h < distance <= k*h
Normalization | joint_probability; C(0)=porosity
Radius upper edge (um) | Pore-pore probability | Displacement count | Mean distance (um)
0 | 0.4475632 | 1 | 0
0.5 | 0.3317312 | 6 | 0.5
1 | 0.2824798 | 26 | 0.8235956
1.5 | 0.2381642 | 90 | 1.313303
2 | 0.2238632 | 134 | 1.766191
2.5 | 0.2243109 | 258 | 2.253291
3 | 0.2246384 | 410 | 2.770151
3.5 | 0.2232376 | 494 | 3.265115
4 | 0.2216582 | 690 | 3.741377
4.5 | 0.219744 | 962 | 4.254797
5 | 0.2179203 | 1098 | 4.759989
5.5 | 0.2162129 | 1406 | 5.252971
6 | 0.2147303 | 1578 | 5.743306
6.5 | 0.2131932 | 2018 | 6.243088
7 | 0.2115934 | 2342 | 6.754523
7.5 | 0.2100201 | 2634 | 7.258808
8 | 0.2085283 | 2930 | 7.74816
8.5 | 0.2071582 | 3402 | 8.24276
9 | 0.2058864 | 3926 | 8.747226
9.5 | 0.2047123 | 4266 | 9.248753
10 | 0.2035512 | 4730 | 9.745648
10.5 | 0.2024039 | 5510 | 10.25421
11 | 0.2013959 | 5562 | 10.75425
11.5 | 0.2004943 | 6410 | 11.24499
12 | 0.1996786 | 6894 | 11.74507
12.5 | 0.1989834 | 7490 | 12.24414
13 | 0.1983634 | 8258 | 12.74442
13.5 | 0.1978352 | 8994 | 13.25285
14 | 0.1973921 | 9446 | 13.75428
14.5 | 0.1970148 | 9978 | 14.2483
15 | 0.1967632 | 11138 | 14.74781
15.5 | 0.1966061 | 11406 | 15.24523
16 | 0.1965538 | 12575 | 15.74338
16.5 | 0.1965947 | 12848 | 16.24802
17 | 0.1968663 | 12060 | 16.74981
17.5 | 0.197197 | 11804 | 17.24779
18 | 0.1976907 | 11016 | 17.74665
18.5 | 0.1981768 | 10700 | 18.24765
19 | 0.1988226 | 9756 | 18.74616
19.5 | 0.1993638 | 9224 | 19.24436
20 | 0.1998171 | 8408 | 19.74275
20.5 | 0.2005618 | 7452 | 20.23495
21 | 0.2011323 | 7040 | 20.73669
21.5 | 0.2021206 | 5820 | 21.24199
22 | 0.2027335 | 4880 | 21.7372
22.5 | 0.2037931 | 3936 | 22.23025
23 | 0.2053216 | 2999 | 22.73344
23.5 | 0.2064783 | 2180 | 23.23696
24 | 0.2074238 | 1620 | 23.72792
24.5 | 0.2082507 | 1208 | 24.21513
25 | 0.2087978 | 942 | 24.73838
25.5 | 0.2094729 | 584 | 25.28237
26 | 0.2098833 | 284 | 25.76662
26.5 | 0.2103041 | 192 | 26.16873
27 | 0.2103503 | 104 | 26.67748
27.5 | 0.2102687 | 24 | 27.213
28 | 0.2105026 | 1 | 27.71281
x displacement (um) | Pore-pore probability
0 | 0.4475632
0.5 | 0.3320541
1 | 0.2619629
1.5 | 0.227829
2 | 0.2234001
2.5 | 0.2237282
3 | 0.2239342
3.5 | 0.2224197
4 | 0.2202606
4.5 | 0.217556
5 | 0.2160454
5.5 | 0.2145805
6 | 0.2130013
6.5 | 0.2107162
7 | 0.208168
7.5 | 0.2063751
8 | 0.2054863
8.5 | 0.2052422
9 | 0.2039986
9.5 | 0.2022514
10 | 0.2012863
10.5 | 0.2002678
11 | 0.1996727
11.5 | 0.198864
12 | 0.1980705
12.5 | 0.1967392
13 | 0.1960754
13.5 | 0.1950989
14 | 0.1945
14.5 | 0.1937981
15 | 0.1936722
15.5 | 0.1934814
16 | 0.1933746
y displacement (um) | Pore-pore probability
0 | 0.4475632
0.5 | 0.3265686
1 | 0.2584839
1.5 | 0.2254181
2 | 0.2262497
2.5 | 0.2253036
3 | 0.2229767
3.5 | 0.2216796875
4 | 0.2202721
4.5 | 0.2188034
5 | 0.2168503
5.5 | 0.2150612
6 | 0.2135201
6.5 | 0.2128563
7 | 0.2110405
7.5 | 0.2094879
8 | 0.2069435
8.5 | 0.2051048
9 | 0.2038574
9.5 | 0.2024803
10 | 0.201313
10.5 | 0.1994286
11 | 0.1989937
11.5 | 0.1985512
12 | 0.1989479
12.5 | 0.1978951
13 | 0.1960831
13.5 | 0.1945229
14 | 0.1945114
14.5 | 0.1942444
15 | 0.1939888
15.5 | 0.1934547
16 | 0.1926498
z displacement (um) | Pore-pore probability
0 | 0.4475632
0.5 | 0.3365707
1 | 0.2682495
1.5 | 0.2328415
2 | 0.2264137
2.5 | 0.225544
3 | 0.2257843
3.5 | 0.2244682
4 | 0.2221718
4.5 | 0.2199249
5 | 0.2179184
5.5 | 0.2169456
6 | 0.2155457
6.5 | 0.2150536
7 | 0.2143059
7.5 | 0.2133598
8 | 0.2121353
8.5 | 0.2106323
9 | 0.2087288
9.5 | 0.206749
10 | 0.2053223
10.5 | 0.204628
11 | 0.2034187
11.5 | 0.2023888
12 | 0.2010689
12.5 | 0.2002258
13 | 0.2003708
13.5 | 0.2000198
14 | 0.19841
14.5 | 0.1968193
15 | 0.196125
15.5 | 0.1963615
16 | 0.1969299