## SpecificSurfaceArea
名称 / Name | 数值 / Value
输入结构 / Input Structure | 20260914_23
电解液相体积分数 / Electrolyte Volume Fraction | 0.4157143
颗粒相体积分数 / Particle Volume Fraction | 0.5233574
CBD相体积分数 / CBD Volume Fraction | 0.06092834
固体体素数量 / Solid Voxel Count | 137195
总界面面积 (um^2) / Total Interfacial Area (um^2) | 31524.5
总固体体积 (um^3) / Total Solid Volume (um^3) | 17149.375
比表面积 (1/um) / Specific Surface Area (1/um) | 1.83823
总集群数量 / Total Cluster Count | 16
最大颗粒集群体积 (voxel) / Largest Particle Cluster Volume (voxel) | 137025
未知颗粒集群数量 / Unknown Particle Cluster Count | 15
未知颗粒集群总体积 (voxel) / Total Unknown Particle Cluster Volume (voxel) | 170
未知颗粒体积分数 / Unknown Particle Volume Fraction | 0.001239112
归一化平均团簇体积 / Normalized Average Cluster Volume | 1
电子连接度 / Electronic Connectivity | 0.9988046
电解液相连通率 / Electrolyte Connectivity | 0.9975866
是否贯通 / Percolating | 是 / Yes
曲折度τ / Tortuosity τ | 1.024769
等效当量颗粒粒径 (um) / Equivalent Particle Diameter (um) | 12.69726
瓶颈度 beta / Constrictivity (x) | 0.8
瓶颈半径 r_min (um) | 1
孔体半径 r_max (um) | 1.118034
瓶颈度状态 / Constrictivity Status | ok
侵入入口 / Intrusion Inlet | low
球心邻域 / Center Connectivity | 26
算法版本 / Method | edt_critical_radii_closed_dilation_v2
半径采样 / Radius Sampling | All positive EDT values
Radius (um) | CPSD (total volume fraction) | MIP (total volume fraction)
0 | 0.4157143 | 0.4148254
0.5 | 0.4157143 | 0.4148254
0.7071068 | 0.3796349 | 0.3758659
0.8660254 | 0.3107681 | 0.2907028
1 | 0.2784882 | 0.2327843
1.118034 | 0.2629395 | 0.03510666
1.224745 | 0.1845818 | 0.005584717
1.414214 | 0.1451263 | 0.003009796
1.5 | 0.1268616 | 0.001934052
1.581139 | 0.08433914 | 0.0003471375
1.658312 | 0.06858063 | 0
1.732051 | 0.05899811 | 0
1.802776 | 0.05674362 | 0
1.870829 | 0.04655457 | 0
2 | 0.03013229 | 0
2.061553 | 0.03166199 | 0
2.12132 | 0.02030182 | 0
2.179449 | 0.01669312 | 0
2.236068 | 0.01596069 | 0
2.291288 | 0.01523972 | 0
2.345208 | 0.008911133 | 0
2.44949 | 0.005558014 | 0
2.5 | 0.003284454 | 0
2.54951 | 0.002574921 | 0
2.598076 | 0.002357483 | 0
3 | 0 | 0
弦长分布 / Chord Length
Status | ok
Method | periodic_voxel_runs_v1
Pore label | 0
Voxel size (um) | 0.5
Periodic axes | xyz
Sample count | 20670
Mean (um) | 2.636115
Population std (um) | 2.704489
Quantile method | inverse_empirical_cdf
Axis | x
Window-spanning lines | 0
Full pore line policy | one_period_censored
Quantile | Length (um)
0.05 | 0.5
0.1 | 0.5
0.15 | 0.5
0.2 | 0.5
0.25 | 1
0.3 | 1
0.35 | 1
0.4 | 1.5
0.45 | 1.5
0.5 | 1.5
0.55 | 2
0.6 | 2
0.65 | 2.5
0.7 | 3
0.75 | 3.5
0.8 | 4
0.85 | 5
0.9 | 6
0.95 | 8
Length (um) | Count | Probability mass | CDF
0.5 | 4724 | 0.2285438 | 0.2285438
1 | 3254 | 0.1574262 | 0.38597
1.5 | 2564 | 0.1240445 | 0.5100145
2 | 1872 | 0.09056604 | 0.6005806
2.5 | 1506 | 0.07285922 | 0.6734398
3 | 1221 | 0.05907112 | 0.7325109
3.5 | 960 | 0.04644412 | 0.778955
4 | 756 | 0.03657475 | 0.8155298
4.5 | 640 | 0.03096275 | 0.8464925
5 | 525 | 0.02539913 | 0.8718916
5.5 | 399 | 0.01930334 | 0.891195
6 | 333 | 0.0161103 | 0.9073053
6.5 | 312 | 0.01509434 | 0.9223996
7 | 241 | 0.01165941 | 0.934059
7.5 | 214 | 0.01035317 | 0.9444122
8 | 184 | 0.00890179 | 0.953314
8.5 | 154 | 0.007450411 | 0.9607644
9 | 146 | 0.007063377 | 0.9678278
9.5 | 78 | 0.003773585 | 0.9716014
10 | 82 | 0.003967102 | 0.9755685
10.5 | 59 | 0.002854378 | 0.9784228
11 | 58 | 0.002805999 | 0.9812288
11.5 | 65 | 0.003144654 | 0.9843735
12 | 55 | 0.002660861 | 0.9870343
12.5 | 34 | 0.001644896 | 0.9886792
13 | 25 | 0.001209482 | 0.9898887
13.5 | 23 | 0.001112724 | 0.9910015
14 | 32 | 0.001548137 | 0.9925496
14.5 | 23 | 0.001112724 | 0.9936623
15 | 26 | 0.001257862 | 0.9949202
15.5 | 15 | 0.0007256894 | 0.9956459
16 | 12 | 0.0005805515 | 0.9962264
16.5 | 11 | 0.0005321722 | 0.9967586
17 | 11 | 0.0005321722 | 0.9972908
17.5 | 8 | 0.0003870343 | 0.9976778
18 | 14 | 0.0006773101 | 0.9983551
18.5 | 3 | 0.0001451379 | 0.9985002
19 | 5 | 0.0002418965 | 0.9987421
19.5 | 2 | 9.675859e-05 | 0.9988389
20 | 3 | 0.0001451379 | 0.998984
20.5 | 2 | 9.675859e-05 | 0.9990808
21 | 5 | 0.0002418965 | 0.9993227
21.5 | 5 | 0.0002418965 | 0.9995646
22 | 5 | 0.0002418965 | 0.9998065
24 | 1 | 4.837929e-05 | 0.9998549
25.5 | 1 | 4.837929e-05 | 0.9999032
26 | 1 | 4.837929e-05 | 0.9999516
26.5 | 1 | 4.837929e-05 | 1
球接触分布 / Spherical Contact
Status | ok
Method | periodic_solid_to_pore_edt_v1
Pore label | 0
Voxel size (um) | 0.5
Periodic axes | xyz
Sample count | 153167
Mean (um) | 0.8265195
Population std (um) | 0.4349104
Quantile method | inverse_empirical_cdf
Distance direction | solid_to_pore
Distance convention | voxel_center_to_voxel_center
Quantile | Length (um)
0.05 | 0.5
0.1 | 0.5
0.15 | 0.5
0.2 | 0.5
0.25 | 0.5
0.3 | 0.5
0.35 | 0.5
0.4 | 0.5
0.45 | 0.7071068
0.5 | 0.7071068
0.55 | 0.7071068
0.6 | 0.7071068
0.65 | 0.8660254
0.7 | 1
0.75 | 1
0.8 | 1.118034
0.85 | 1.118034
0.9 | 1.414214
0.95 | 1.581139
Length (um) | Count | Probability mass | CDF
0.5 | 64158 | 0.4188761 | 0.4188761
0.7071068 | 30662 | 0.2001867 | 0.6190629
0.8660254 | 12146 | 0.07929907 | 0.6983619
1 | 9432 | 0.06157984 | 0.7599418
1.118034 | 14213 | 0.09279414 | 0.8527359
1.224745 | 5785 | 0.03776923 | 0.8905051
1.414214 | 4062 | 0.02652007 | 0.9170252
1.5 | 3748 | 0.02447002 | 0.9414952
1.581139 | 1586 | 0.01035471 | 0.9518499
1.658312 | 1106 | 0.007220877 | 0.9590708
1.732051 | 352 | 0.002298145 | 0.961369
1.802776 | 841 | 0.005490739 | 0.9668597
1.870829 | 914 | 0.005967343 | 0.972827
2 | 275 | 0.001795426 | 0.9746225
2.061553 | 715 | 0.004668107 | 0.9792906
2.12132 | 376 | 0.002454837 | 0.9817454
2.179449 | 212 | 0.00138411 | 0.9831295
2.236068 | 194 | 0.001266591 | 0.9843961
2.291288 | 300 | 0.001958646 | 0.9863548
2.345208 | 136 | 0.0008879197 | 0.9872427
2.44949 | 132 | 0.0008618044 | 0.9881045
2.5 | 197 | 0.001286178 | 0.9893907
2.54951 | 275 | 0.001795426 | 0.9911861
2.598076 | 96 | 0.0006267669 | 0.9918129
2.692582 | 203 | 0.001325351 | 0.9931382
2.738613 | 89 | 0.0005810651 | 0.9937193
2.828427 | 26 | 0.0001697494 | 0.993889
2.872281 | 96 | 0.0006267669 | 0.9945158
2.915476 | 83 | 0.0005418922 | 0.9950577
2.95804 | 68 | 0.0004439599 | 0.9955016
3 | 63 | 0.0004113158 | 0.995913
3.041381 | 40 | 0.0002611529 | 0.9961741
3.082207 | 86 | 0.0005614786 | 0.9967356
3.162278 | 32 | 0.0002089223 | 0.9969445
3.201562 | 90 | 0.0005875939 | 0.9975321
3.24037 | 39 | 0.000254624 | 0.9977867
3.278719 | 21 | 0.0001371053 | 0.9979238
3.316625 | 19 | 0.0001240476 | 0.9980479
3.354102 | 51 | 0.0003329699 | 0.9983809
3.391165 | 25 | 0.0001632205 | 0.9985441
3.464102 | 5 | 3.264411e-05 | 0.9985767
3.5 | 38 | 0.0002480952 | 0.9988248
3.535534 | 42 | 0.0002742105 | 0.999099
3.570714 | 24 | 0.0001566917 | 0.9992557
3.605551 | 9 | 5.875939e-05 | 0.9993145
3.640055 | 26 | 0.0001697494 | 0.9994842
3.674235 | 26 | 0.0001697494 | 0.999654
3.741657 | 8 | 5.223057e-05 | 0.9997062
3.774917 | 4 | 2.611529e-05 | 0.9997323
3.807887 | 7 | 4.570175e-05 | 0.999778
3.840573 | 10 | 6.528821e-05 | 0.9998433
3.905125 | 8 | 5.223057e-05 | 0.9998955
3.937004 | 5 | 3.264411e-05 | 0.9999282
4 | 3 | 1.958646e-05 | 0.9999478
4.031129 | 4 | 2.611529e-05 | 0.9999739
4.062019 | 3 | 1.958646e-05 | 0.9999935
4.123106 | 1 | 6.528821e-06 | 1
两点相关函数 / Two-Point Correlation
Status | ok
Method | periodic_fft_radial_shells_v1
Pore label | 0
Porosity | 0.4157143
Voxel size (um) | 0.5
Periodic axes | xyz
Radial bins | bin_0_origin_only; bin_k: (k-1)*h < distance <= k*h
Normalization | joint_probability; C(0)=porosity
Radius upper edge (um) | Pore-pore probability | Displacement count | Mean distance (um)
0 | 0.4157143 | 1 | 0
0.5 | 0.3373756 | 6 | 0.5
1 | 0.3000702 | 26 | 0.8235956
1.5 | 0.2555996 | 90 | 1.313303
2 | 0.2260622 | 134 | 1.766191
2.5 | 0.2056764 | 258 | 2.253291
3 | 0.1942154 | 410 | 2.770151
3.5 | 0.1897332 | 494 | 3.265115
4 | 0.1886835 | 690 | 3.741377
4.5 | 0.1885578 | 962 | 4.254797
5 | 0.1876862 | 1098 | 4.759989
5.5 | 0.1861878 | 1406 | 5.252971
6 | 0.1845361 | 1578 | 5.743306
6.5 | 0.183057 | 2018 | 6.243088
7 | 0.1816591 | 2342 | 6.754523
7.5 | 0.1804743 | 2634 | 7.258808
8 | 0.1793818 | 2930 | 7.74816
8.5 | 0.1784389 | 3402 | 8.24276
9 | 0.1776096 | 3926 | 8.747226
9.5 | 0.1768242 | 4266 | 9.248753
10 | 0.1761705 | 4730 | 9.745648
10.5 | 0.1754684 | 5510 | 10.25421
11 | 0.17484 | 5562 | 10.75425
11.5 | 0.1742657 | 6410 | 11.24499
12 | 0.1737226 | 6894 | 11.74507
12.5 | 0.1732267 | 7490 | 12.24414
13 | 0.1728362 | 8258 | 12.74442
13.5 | 0.1724579 | 8994 | 13.25285
14 | 0.1721099 | 9446 | 13.75428
14.5 | 0.1717899 | 9978 | 14.2483
15 | 0.1714568 | 11138 | 14.74781
15.5 | 0.1712065 | 11406 | 15.24523
16 | 0.1709688 | 12575 | 15.74338
16.5 | 0.1708574 | 12848 | 16.24802
17 | 0.1707736 | 12060 | 16.74981
17.5 | 0.1707389 | 11804 | 17.24779
18 | 0.1707626 | 11016 | 17.74665
18.5 | 0.1708007 | 10700 | 18.24765
19 | 0.1708228 | 9756 | 18.74616
19.5 | 0.170823 | 9224 | 19.24436
20 | 0.170813 | 8408 | 19.74275
20.5 | 0.1707804 | 7452 | 20.23495
21 | 0.1707631 | 7040 | 20.73669
21.5 | 0.1708241 | 5820 | 21.24199
22 | 0.1710534 | 4880 | 21.7372
22.5 | 0.1711874 | 3936 | 22.23025
23 | 0.1713017 | 2999 | 22.73344
23.5 | 0.1713034 | 2180 | 23.23696
24 | 0.1714375 | 1620 | 23.72792
24.5 | 0.1716573 | 1208 | 24.21513
25 | 0.1716068 | 942 | 24.73838
25.5 | 0.1716439 | 584 | 25.28237
26 | 0.1716589 | 284 | 25.76662
26.5 | 0.1717267 | 192 | 26.16873
27 | 0.1718867 | 104 | 26.67748
27.5 | 0.1722647 | 24 | 27.213
28 | 0.1725388 | 1 | 27.71281
x displacement (um) | Pore-pore probability
0 | 0.4157143
0.5 | 0.3368645
1 | 0.2818108
1.5 | 0.2411995
2 | 0.217144
2.5 | 0.2000847
3 | 0.1963005
3.5 | 0.1936417
4 | 0.196434
4.5 | 0.1965065
5 | 0.1948662
5.5 | 0.1921997
6 | 0.189003
6.5 | 0.1865158
7 | 0.1845322
7.5 | 0.1831131
8 | 0.1824989
8.5 | 0.1823616
9 | 0.1826744
9.5 | 0.1834908
10 | 0.1845856
10.5 | 0.1852913
11 | 0.1847038
11.5 | 0.1830254
12 | 0.1814842
12.5 | 0.1798859
13 | 0.1782837
13.5 | 0.1768494
14 | 0.1760826
14.5 | 0.1759262
15 | 0.1753349
15.5 | 0.174839
16 | 0.174324
y displacement (um) | Pore-pore probability
0 | 0.4157143
0.5 | 0.335701
1 | 0.2804985
1.5 | 0.2391739
2 | 0.2141724
2.5 | 0.1961975
3 | 0.1901245
3.5 | 0.1843681
4 | 0.1837196
4.5 | 0.1817894
5 | 0.1804695
5.5 | 0.1798172
6 | 0.1796227
6.5 | 0.1795387
7 | 0.17836
7.5 | 0.1770134
8 | 0.1764488
8.5 | 0.1756859
9 | 0.1751518
9.5 | 0.1745491
10 | 0.1734238
10.5 | 0.1725235
11 | 0.1722069
11.5 | 0.1721382
12 | 0.1721725
12.5 | 0.1723022
13 | 0.172184
13.5 | 0.171833
14 | 0.1719398
14.5 | 0.1719475
15 | 0.1718369
15.5 | 0.171772
16 | 0.1716385
z displacement (um) | Pore-pore probability
0 | 0.4157143
0.5 | 0.3395615
1 | 0.2850761
1.5 | 0.2431640625
2 | 0.2167282
2.5 | 0.197113
3 | 0.1910629
3.5 | 0.1864014
4 | 0.1878242
4.5 | 0.1874886
5 | 0.1865273
5.5 | 0.1846237
6 | 0.1827774
6.5 | 0.1808624
7 | 0.179718
7.5 | 0.1780701
8 | 0.1761017
8.5 | 0.1738739
9 | 0.1719704
9.5 | 0.1702576
10 | 0.1688957
10.5 | 0.1676331
11 | 0.1668205
11.5 | 0.1659317
12 | 0.1663055
12.5 | 0.1668282
13 | 0.1671829
13.5 | 0.166832
14 | 0.1672325
14.5 | 0.1668167
15 | 0.1665459
15.5 | 0.1662712
16 | 0.1665573