## SpecificSurfaceArea
名称 / Name | 数值 / Value
输入结构 / Input Structure | 20260914_230
电解液相体积分数 / Electrolyte Volume Fraction | 0.2877312
颗粒相体积分数 / Particle Volume Fraction | 0.6764908
CBD相体积分数 / CBD Volume Fraction | 0.03577805
固体体素数量 / Solid Voxel Count | 177338
总界面面积 (um^2) / Total Interfacial Area (um^2) | 45165.5
总固体体积 (um^3) / Total Solid Volume (um^3) | 22167.25
比表面积 (1/um) / Specific Surface Area (1/um) | 2.037488
总集群数量 / Total Cluster Count | 2
最大颗粒集群体积 (voxel) / Largest Particle Cluster Volume (voxel) | 177336
未知颗粒集群数量 / Unknown Particle Cluster Count | 1
未知颗粒集群总体积 (voxel) / Total Unknown Particle Cluster Volume (voxel) | 2
未知颗粒体积分数 / Unknown Particle Volume Fraction | 1.12779e-05
归一化平均团簇体积 / Normalized Average Cluster Volume | 1
电子连接度 / Electronic Connectivity | 0.9999887
电解液相连通率 / Electrolyte Connectivity | 0.9955719
是否贯通 / Percolating | 是 / Yes
曲折度τ / Tortuosity τ | 1.067734
等效当量颗粒粒径 (um) / Equivalent Particle Diameter (um) | 27.66269
瓶颈度 beta / Constrictivity (x) | 0.5
瓶颈半径 r_min (um) | 0.5
孔体半径 r_max (um) | 0.7071068
瓶颈度状态 / Constrictivity Status | ok
侵入入口 / Intrusion Inlet | low
球心邻域 / Center Connectivity | 26
算法版本 / Method | edt_critical_radii_closed_dilation_v2
半径采样 / Radius Sampling | All positive EDT values
Radius (um) | CPSD (total volume fraction) | MIP (total volume fraction)
0 | 0.2877312 | 0.2870903
0.5 | 0.2877312 | 0.2870903
0.7071068 | 0.16819 | 0.00825882
0.8660254 | 0.05121994 | 0.0005607605
1 | 0.03038025 | 0.0003242493
1.118034 | 0.01547623 | 0.0002326965
1.224745 | 0.003158569 | 0
1.414214 | 0.0004425049 | 0
1.5 | 0 | 0
弦长分布 / Chord Length
Status | ok
Method | periodic_voxel_runs_v1
Pore label | 0
Voxel size (um) | 0.5
Periodic axes | xyz
Sample count | 28263
Mean (um) | 1.334377
Population std (um) | 1.079144
Quantile method | inverse_empirical_cdf
Axis | x
Window-spanning lines | 0
Full pore line policy | one_period_censored
Quantile | Length (um)
0.05 | 0.5
0.1 | 0.5
0.15 | 0.5
0.2 | 0.5
0.25 | 0.5
0.3 | 0.5
0.35 | 0.5
0.4 | 1
0.45 | 1
0.5 | 1
0.55 | 1
0.6 | 1
0.65 | 1.5
0.7 | 1.5
0.75 | 1.5
0.8 | 2
0.85 | 2.5
0.9 | 2.5
0.95 | 3.5
Length (um) | Count | Probability mass | CDF
0.5 | 10732 | 0.3797191 | 0.3797191
1 | 6625 | 0.2344054 | 0.6141245
1.5 | 4078 | 0.1442876 | 0.7584121
2 | 2542 | 0.08994091 | 0.848353
2.5 | 1550 | 0.05484202 | 0.903195
3 | 997 | 0.0352758 | 0.9384708
3.5 | 613 | 0.02168913 | 0.9601599
4 | 406 | 0.01436507 | 0.974525
4.5 | 271 | 0.009588508 | 0.9841135
5 | 164 | 0.005802639 | 0.9899161
5.5 | 90 | 0.003184375 | 0.9931005
6 | 70 | 0.002476736 | 0.9955773
6.5 | 45 | 0.001592188 | 0.9971694
7 | 24 | 0.0008491668 | 0.9980186
7.5 | 16 | 0.0005661112 | 0.9985847
8 | 18 | 0.0006368751 | 0.9992216
8.5 | 6 | 0.0002122917 | 0.9994339
9 | 4 | 0.0001415278 | 0.9995754
9.5 | 4 | 0.0001415278 | 0.9997169
10 | 6 | 0.0002122917 | 0.9999292
10.5 | 1 | 3.538195e-05 | 0.9999646
11.5 | 1 | 3.538195e-05 | 1
球接触分布 / Spherical Contact
Status | ok
Method | periodic_solid_to_pore_edt_v1
Pore label | 0
Voxel size (um) | 0.5
Periodic axes | xyz
Sample count | 186717
Mean (um) | 0.7312874
Population std (um) | 0.3701208
Quantile method | inverse_empirical_cdf
Distance direction | solid_to_pore
Distance convention | voxel_center_to_voxel_center
Quantile | Length (um)
0.05 | 0.5
0.1 | 0.5
0.15 | 0.5
0.2 | 0.5
0.25 | 0.5
0.3 | 0.5
0.35 | 0.5
0.4 | 0.5
0.45 | 0.5
0.5 | 0.5
0.55 | 0.7071068
0.6 | 0.7071068
0.65 | 0.7071068
0.7 | 0.7071068
0.75 | 0.8660254
0.8 | 0.8660254
0.85 | 1
0.9 | 1.118034
0.95 | 1.414214
Length (um) | Count | Probability mass | CDF
0.5 | 93526 | 0.5008971 | 0.5008971
0.7071068 | 44816 | 0.240021 | 0.7409181
0.8660254 | 14070 | 0.07535468 | 0.8162728
1 | 9661 | 0.05174141 | 0.8680142
1.118034 | 10946 | 0.05862348 | 0.9266376
1.224745 | 3154 | 0.01689187 | 0.9435295
1.414214 | 1330 | 0.007123079 | 0.9506526
1.5 | 1846 | 0.00988662 | 0.9605392
1.581139 | 991 | 0.005307497 | 0.9658467
1.658312 | 703 | 0.003765056 | 0.9696118
1.732051 | 215 | 0.001151475 | 0.9707632
1.802776 | 590 | 0.003159862 | 0.9739231
1.870829 | 896 | 0.004798706 | 0.9787218
2 | 253 | 0.001354992 | 0.9800768
2.061553 | 749 | 0.004011418 | 0.9840882
2.12132 | 382 | 0.002045877 | 0.9861341
2.179449 | 216 | 0.001156831 | 0.9872909
2.236068 | 201 | 0.001076495 | 0.9883674
2.291288 | 307 | 0.0016442 | 0.9900116
2.345208 | 162 | 0.0008676232 | 0.9908792
2.44949 | 128 | 0.0006855294 | 0.9915648
2.5 | 191 | 0.001022938 | 0.9925877
2.54951 | 297 | 0.001590643 | 0.9941784
2.598076 | 112 | 0.0005998383 | 0.9947782
2.692582 | 188 | 0.001006871 | 0.9957851
2.738613 | 105 | 0.0005623484 | 0.9963474
2.828427 | 20 | 0.000107114 | 0.9964545
2.872281 | 91 | 0.0004873686 | 0.9969419
2.915476 | 68 | 0.0003641875 | 0.9973061
2.95804 | 62 | 0.0003320533 | 0.9976381
3 | 45 | 0.0002410064 | 0.9978791
3.041381 | 33 | 0.0001767381 | 0.9980559
3.082207 | 69 | 0.0003695432 | 0.9984254
3.162278 | 16 | 8.569118e-05 | 0.9985111
3.201562 | 66 | 0.0003534761 | 0.9988646
3.24037 | 27 | 0.0001446039 | 0.9990092
3.278719 | 10 | 5.355699e-05 | 0.9990628
3.316625 | 10 | 5.355699e-05 | 0.9991163
3.354102 | 27 | 0.0001446039 | 0.9992609
3.391165 | 17 | 9.104688e-05 | 0.999352
3.464102 | 5 | 2.677849e-05 | 0.9993787
3.5 | 21 | 0.0001124697 | 0.9994912
3.535534 | 19 | 0.0001017583 | 0.999593
3.570714 | 10 | 5.355699e-05 | 0.9996465
3.605551 | 6 | 3.213419e-05 | 0.9996787
3.640055 | 16 | 8.569118e-05 | 0.9997643
3.674235 | 12 | 6.426838e-05 | 0.9998286
3.741657 | 4 | 2.142279e-05 | 0.99985
3.774917 | 4 | 2.142279e-05 | 0.9998715
3.807887 | 2 | 1.07114e-05 | 0.9998822
3.840573 | 9 | 4.820129e-05 | 0.9999304
3.905125 | 4 | 2.142279e-05 | 0.9999518
3.937004 | 7 | 3.748989e-05 | 0.9999893
4.031129 | 1 | 5.355699e-06 | 0.9999946
4.062019 | 1 | 5.355699e-06 | 1
两点相关函数 / Two-Point Correlation
Status | ok
Method | periodic_fft_radial_shells_v1
Pore label | 0
Porosity | 0.2877312
Voxel size (um) | 0.5
Periodic axes | xyz
Radial bins | bin_0_origin_only; bin_k: (k-1)*h < distance <= k*h
Normalization | joint_probability; C(0)=porosity
Radius upper edge (um) | Pore-pore probability | Displacement count | Mean distance (um)
0 | 0.2877312 | 1 | 0
0.5 | 0.1803665 | 6 | 0.5
1 | 0.139446 | 26 | 0.8235956
1.5 | 0.1042002 | 90 | 1.313303
2 | 0.09101361 | 134 | 1.766191
2.5 | 0.0882521 | 258 | 2.253291
3 | 0.08866121 | 410 | 2.770151
3.5 | 0.08899116 | 494 | 3.265115
4 | 0.08839132 | 690 | 3.741377
4.5 | 0.08775975 | 962 | 4.254797
5 | 0.08733216 | 1098 | 4.759989
5.5 | 0.08696516 | 1406 | 5.252971
6 | 0.08654597 | 1578 | 5.743306
6.5 | 0.08614032 | 2018 | 6.243088
7 | 0.08575178 | 2342 | 6.754523
7.5 | 0.08548518 | 2634 | 7.258808
8 | 0.08519459 | 2930 | 7.74816
8.5 | 0.08483686 | 3402 | 8.24276
9 | 0.08446808 | 3926 | 8.747226
9.5 | 0.08414954 | 4266 | 9.248753
10 | 0.08388964 | 4730 | 9.745648
10.5 | 0.08363857 | 5510 | 10.25421
11 | 0.08346701 | 5562 | 10.75425
11.5 | 0.08329576 | 6410 | 11.24499
12 | 0.08311677 | 6894 | 11.74507
12.5 | 0.08297594 | 7490 | 12.24414
13 | 0.08283305 | 8258 | 12.74442
13.5 | 0.082736 | 8994 | 13.25285
14 | 0.0826822 | 9446 | 13.75428
14.5 | 0.08263059 | 9978 | 14.2483
15 | 0.08258881 | 11138 | 14.74781
15.5 | 0.08255985 | 11406 | 15.24523
16 | 0.08251722 | 12575 | 15.74338
16.5 | 0.08245309 | 12848 | 16.24802
17 | 0.08236003 | 12060 | 16.74981
17.5 | 0.08228365 | 11804 | 17.24779
18 | 0.08218219 | 11016 | 17.74665
18.5 | 0.08210975 | 10700 | 18.24765
19 | 0.08202755 | 9756 | 18.74616
19.5 | 0.08198747 | 9224 | 19.24436
20 | 0.08194134 | 8408 | 19.74275
20.5 | 0.08184429 | 7452 | 20.23495
21 | 0.08181794 | 7040 | 20.73669
21.5 | 0.08174224 | 5820 | 21.24199
22 | 0.08166017 | 4880 | 21.7372
22.5 | 0.0816176 | 3936 | 22.23025
23 | 0.08155917 | 2999 | 22.73344
23.5 | 0.08156537 | 2180 | 23.23696
24 | 0.08157392 | 1620 | 23.72792
24.5 | 0.08150994 | 1208 | 24.21513
25 | 0.0814083 | 942 | 24.73838
25.5 | 0.08128394 | 584 | 25.28237
26 | 0.08122428 | 284 | 25.76662
26.5 | 0.08128973 | 192 | 26.16873
27 | 0.0816222 | 104 | 26.67748
27.5 | 0.08189233 | 24 | 27.213
28 | 0.08243561 | 1 | 27.71281
x displacement (um) | Pore-pore probability
0 | 0.2877312
0.5 | 0.1799164
1 | 0.1218491
1.5 | 0.09475327
2 | 0.08823013
2.5 | 0.08711243
3 | 0.08749771
3.5 | 0.08709335
4 | 0.08636093
4.5 | 0.08618546
5 | 0.08602905
5.5 | 0.08561325
6 | 0.0842247
6.5 | 0.0835228
7 | 0.08361816
7.5 | 0.08398056
8 | 0.08346939
8.5 | 0.08289719
9 | 0.08298111
9.5 | 0.08252335
10 | 0.08213043
10.5 | 0.08158112
11 | 0.08202744
11.5 | 0.08230972
12 | 0.08247375
12.5 | 0.08302689
13 | 0.08255005
13.5 | 0.08115387
14 | 0.08017349
14.5 | 0.08052826
15 | 0.08110428
15.5 | 0.0810546875
16 | 0.08065033
y displacement (um) | Pore-pore probability
0 | 0.2877312
0.5 | 0.1728477
1 | 0.1184082
1.5 | 0.09196854
2 | 0.09033966
2.5 | 0.08917618
3 | 0.09042358
3.5 | 0.08979797
4 | 0.08883667
4.5 | 0.08864594
5 | 0.08901596
5.5 | 0.09006882
6 | 0.08985138
6.5 | 0.08895111
7 | 0.08823013
7.5 | 0.08711624
8 | 0.08550644
8.5 | 0.08504868
9 | 0.08488846
9.5 | 0.08475876
10 | 0.08463287
10.5 | 0.08451462
11 | 0.08527374
11.5 | 0.08584213
12 | 0.08601761
12.5 | 0.08528519
13 | 0.08351135
13.5 | 0.08312225
14 | 0.08343887
14.5 | 0.08320618
15 | 0.08331299
15.5 | 0.08306885
16 | 0.08338165
z displacement (um) | Pore-pore probability
0 | 0.2877312
0.5 | 0.1883354
1 | 0.131176
1.5 | 0.1015434
2 | 0.09160233
2.5 | 0.08816528
3 | 0.08890152
3.5 | 0.08905792
4 | 0.08918381
4.5 | 0.08893204
5 | 0.0884285
5.5 | 0.08799744
6 | 0.08810806
6.5 | 0.08818817
7 | 0.08768463
7.5 | 0.08653641
8 | 0.08566666
8.5 | 0.08579254
9 | 0.086586
9.5 | 0.08667374
10 | 0.08641434
10.5 | 0.08629608
11 | 0.08628082
11.5 | 0.08665848
12 | 0.08663559
12.5 | 0.0861702
13 | 0.0865593
13.5 | 0.08637619
14 | 0.08605957
14.5 | 0.08689499
15 | 0.08671188
15.5 | 0.08699799
16 | 0.08726501