## SpecificSurfaceArea
名称 / Name | 数值 / Value
输入结构 / Input Structure | 20260914_26
电解液相体积分数 / Electrolyte Volume Fraction | 0.427639
颗粒相体积分数 / Particle Volume Fraction | 0.5373535
CBD相体积分数 / CBD Volume Fraction | 0.03500748
固体体素数量 / Solid Voxel Count | 140864
总界面面积 (um^2) / Total Interfacial Area (um^2) | 66231
总固体体积 (um^3) / Total Solid Volume (um^3) | 17608
比表面积 (1/um) / Specific Surface Area (1/um) | 3.761415
总集群数量 / Total Cluster Count | 5
最大颗粒集群体积 (voxel) / Largest Particle Cluster Volume (voxel) | 140858
未知颗粒集群数量 / Unknown Particle Cluster Count | 2
未知颗粒集群总体积 (voxel) / Total Unknown Particle Cluster Volume (voxel) | 2
未知颗粒体积分数 / Unknown Particle Volume Fraction | 1.419809e-05
归一化平均团簇体积 / Normalized Average Cluster Volume | 0.3333428
电子连接度 / Electronic Connectivity | 0.9999787
电解液相连通率 / Electrolyte Connectivity | 0.9977075
是否贯通 / Percolating | 是 / Yes
曲折度τ / Tortuosity τ | 1.056114
等效当量颗粒粒径 (um) / Equivalent Particle Diameter (um) | 18.87617
瓶颈度 beta / Constrictivity (x) | 0.5
瓶颈半径 r_min (um) | 0.5
孔体半径 r_max (um) | 0.7071068
瓶颈度状态 / Constrictivity Status | ok
侵入入口 / Intrusion Inlet | low
球心邻域 / Center Connectivity | 26
算法版本 / Method | edt_critical_radii_closed_dilation_v2
半径采样 / Radius Sampling | All positive EDT values
Radius (um) | CPSD (total volume fraction) | MIP (total volume fraction)
0 | 0.427639 | 0.4271545
0.5 | 0.427639 | 0.4271545
0.7071068 | 0.2376633 | 0.01007843
0.8660254 | 0.02905273 | 0.0001525879
1 | 0.008396149 | 8.773804e-05
1.118034 | 0.003555298 | 0.0001296997
1.5 | 0 | 0
弦长分布 / Chord Length
Status | ok
Method | periodic_voxel_runs_v1
Pore label | 0
Voxel size (um) | 0.5
Periodic axes | xyz
Sample count | 44653
Mean (um) | 1.255268
Population std (um) | 0.9773036
Quantile method | inverse_empirical_cdf
Axis | x
Window-spanning lines | 0
Full pore line policy | one_period_censored
Quantile | Length (um)
0.05 | 0.5
0.1 | 0.5
0.15 | 0.5
0.2 | 0.5
0.25 | 0.5
0.3 | 0.5
0.35 | 0.5
0.4 | 1
0.45 | 1
0.5 | 1
0.55 | 1
0.6 | 1
0.65 | 1.5
0.7 | 1.5
0.75 | 1.5
0.8 | 2
0.85 | 2
0.9 | 2.5
0.95 | 3
Length (um) | Count | Probability mass | CDF
0.5 | 17805 | 0.3987414 | 0.3987414
1 | 10804 | 0.2419546 | 0.640696
1.5 | 6339 | 0.1419613 | 0.7826574
2 | 3795 | 0.08498869 | 0.8676461
2.5 | 2366 | 0.05298636 | 0.9206324
3 | 1422 | 0.03184556 | 0.952478
3.5 | 842 | 0.01885652 | 0.9713345
4 | 483 | 0.01081674 | 0.9821513
4.5 | 301 | 0.006740868 | 0.9888921
5 | 207 | 0.004635747 | 0.9935279
5.5 | 121 | 0.002709784 | 0.9962377
6 | 67 | 0.001500459 | 0.9977381
6.5 | 37 | 0.0008286117 | 0.9985667
7 | 23 | 0.000515083 | 0.9990818
7.5 | 20 | 0.0004478982 | 0.9995297
8 | 14 | 0.0003135288 | 0.9998432
8.5 | 2 | 4.478982e-05 | 0.999888
9 | 2 | 4.478982e-05 | 0.9999328
9.5 | 1 | 2.239491e-05 | 0.9999552
10 | 1 | 2.239491e-05 | 0.9999776
11.5 | 1 | 2.239491e-05 | 1
球接触分布 / Spherical Contact
Status | ok
Method | periodic_solid_to_pore_edt_v1
Pore label | 0
Voxel size (um) | 0.5
Periodic axes | xyz
Sample count | 150041
Mean (um) | 0.6203874
Population std (um) | 0.3153074
Quantile method | inverse_empirical_cdf
Distance direction | solid_to_pore
Distance convention | voxel_center_to_voxel_center
Quantile | Length (um)
0.05 | 0.5
0.1 | 0.5
0.15 | 0.5
0.2 | 0.5
0.25 | 0.5
0.3 | 0.5
0.35 | 0.5
0.4 | 0.5
0.45 | 0.5
0.5 | 0.5
0.55 | 0.5
0.6 | 0.5
0.65 | 0.5
0.7 | 0.5
0.75 | 0.7071068
0.8 | 0.7071068
0.85 | 0.7071068
0.9 | 0.7071068
0.95 | 1.224745
Length (um) | Count | Probability mass | CDF
0.5 | 112145 | 0.747429 | 0.747429
0.7071068 | 22952 | 0.1529715 | 0.9004006
0.8660254 | 3488 | 0.02324698 | 0.9236475
1 | 1603 | 0.01068375 | 0.9343313
1.118034 | 2227 | 0.01484261 | 0.9491739
1.224745 | 1230 | 0.008197759 | 0.9573717
1.414214 | 515 | 0.003432395 | 0.960804
1.5 | 1192 | 0.007944495 | 0.9687485
1.581139 | 691 | 0.004605408 | 0.9733539
1.658312 | 465 | 0.003099153 | 0.9764531
1.732051 | 130 | 0.0008664298 | 0.9773195
1.802776 | 361 | 0.002406009 | 0.9797255
1.870829 | 549 | 0.003659 | 0.9833845
2 | 172 | 0.001146353 | 0.9845309
2.061553 | 483 | 0.00321912 | 0.98775
2.12132 | 268 | 0.001786178 | 0.9895362
2.179449 | 139 | 0.0009264134 | 0.9904626
2.236068 | 124 | 0.0008264408 | 0.991289
2.291288 | 213 | 0.001419612 | 0.9927087
2.345208 | 101 | 0.0006731493 | 0.9933818
2.44949 | 99 | 0.0006598196 | 0.9940416
2.5 | 156 | 0.001039716 | 0.9950813
2.54951 | 219 | 0.001459601 | 0.9965409
2.598076 | 80 | 0.0005331876 | 0.9970741
2.692582 | 133 | 0.0008864244 | 0.9979606
2.738613 | 51 | 0.0003399071 | 0.9983005
2.828427 | 10 | 6.664845e-05 | 0.9983671
2.872281 | 36 | 0.0002399344 | 0.998607
2.915476 | 47 | 0.0003132477 | 0.9989203
2.95804 | 28 | 0.0001866157 | 0.9991069
3 | 32 | 0.000213275 | 0.9993202
3.041381 | 30 | 0.0001999453 | 0.9995201
3.082207 | 27 | 0.0001799508 | 0.9997001
3.162278 | 7 | 4.665391e-05 | 0.9997467
3.201562 | 18 | 0.0001199672 | 0.9998667
3.24037 | 2 | 1.332969e-05 | 0.99988
3.278719 | 5 | 3.332422e-05 | 0.9999134
3.316625 | 2 | 1.332969e-05 | 0.9999267
3.354102 | 7 | 4.665391e-05 | 0.9999733
3.391165 | 1 | 6.664845e-06 | 0.99998
3.464102 | 1 | 6.664845e-06 | 0.9999867
3.5 | 1 | 6.664845e-06 | 0.9999933
3.535534 | 1 | 6.664845e-06 | 1
两点相关函数 / Two-Point Correlation
Status | ok
Method | periodic_fft_radial_shells_v1
Pore label | 0
Porosity | 0.427639
Voxel size (um) | 0.5
Periodic axes | xyz
Radial bins | bin_0_origin_only; bin_k: (k-1)*h < distance <= k*h
Normalization | joint_probability; C(0)=porosity
Radius upper edge (um) | Pore-pore probability | Displacement count | Mean distance (um)
0 | 0.427639 | 1 | 0
0.5 | 0.2669729 | 6 | 0.5
1 | 0.2209769 | 26 | 0.8235956
1.5 | 0.1938132 | 90 | 1.313303
2 | 0.1923526 | 134 | 1.766191
2.5 | 0.1941103 | 258 | 2.253291
3 | 0.1932844 | 410 | 2.770151
3.5 | 0.1923939 | 494 | 3.265115
4 | 0.1918057 | 690 | 3.741377
4.5 | 0.1911637 | 962 | 4.254797
5 | 0.1905109 | 1098 | 4.759989
5.5 | 0.1899847 | 1406 | 5.252971
6 | 0.1894465 | 1578 | 5.743306
6.5 | 0.1889059 | 2018 | 6.243088
7 | 0.1883614 | 2342 | 6.754523
7.5 | 0.1878814 | 2634 | 7.258808
8 | 0.1873578 | 2930 | 7.74816
8.5 | 0.1867935 | 3402 | 8.24276
9 | 0.1862715 | 3926 | 8.747226
9.5 | 0.1858446 | 4266 | 9.248753
10 | 0.1854169 | 4730 | 9.745648
10.5 | 0.1849873 | 5510 | 10.25421
11 | 0.1845762 | 5562 | 10.75425
11.5 | 0.1842153 | 6410 | 11.24499
12 | 0.1838587 | 6894 | 11.74507
12.5 | 0.1835485 | 7490 | 12.24414
13 | 0.1832281 | 8258 | 12.74442
13.5 | 0.1829512 | 8994 | 13.25285
14 | 0.1827082 | 9446 | 13.75428
14.5 | 0.1824999 | 9978 | 14.2483
15 | 0.1823362 | 11138 | 14.74781
15.5 | 0.1821774 | 11406 | 15.24523
16 | 0.1819892 | 12575 | 15.74338
16.5 | 0.1818643 | 12848 | 16.24802
17 | 0.181751 | 12060 | 16.74981
17.5 | 0.1816556 | 11804 | 17.24779
18 | 0.1815679 | 11016 | 17.74665
18.5 | 0.1815316 | 10700 | 18.24765
19 | 0.1814558 | 9756 | 18.74616
19.5 | 0.1813816 | 9224 | 19.24436
20 | 0.1813131 | 8408 | 19.74275
20.5 | 0.1812876 | 7452 | 20.23495
21 | 0.1812649 | 7040 | 20.73669
21.5 | 0.181238 | 5820 | 21.24199
22 | 0.1812065 | 4880 | 21.7372
22.5 | 0.1811737 | 3936 | 22.23025
23 | 0.1811047 | 2999 | 22.73344
23.5 | 0.1810768 | 2180 | 23.23696
24 | 0.1811 | 1620 | 23.72792
24.5 | 0.1810713 | 1208 | 24.21513
25 | 0.1810939 | 942 | 24.73838
25.5 | 0.1810278 | 584 | 25.28237
26 | 0.1809769 | 284 | 25.76662
26.5 | 0.1812242 | 192 | 26.16873
27 | 0.181035 | 104 | 26.67748
27.5 | 0.1813008 | 24 | 27.213
28 | 0.1816559 | 1 | 27.71281
x displacement (um) | Pore-pore probability
0 | 0.427639
0.5 | 0.2573013
1 | 0.2036285
1.5 | 0.188839
2 | 0.1958389
2.5 | 0.1939659
3 | 0.1928978
3.5 | 0.1929016
4 | 0.1925087
4.5 | 0.1911125
5 | 0.1901741
5.5 | 0.1900787
6 | 0.1905785
6.5 | 0.1901703
7 | 0.1894417
7.5 | 0.1877785
8 | 0.1873589
8.5 | 0.186985
9 | 0.1868286
9.5 | 0.1857834
10 | 0.1852684
10.5 | 0.1838493
11 | 0.183857
11.5 | 0.1842575
12 | 0.1837311
12.5 | 0.1833191
13 | 0.1837311
13.5 | 0.182621
14 | 0.1825409
14.5 | 0.1824722
15 | 0.1834145
15.5 | 0.183857
16 | 0.1839294
y displacement (um) | Pore-pore probability
0 | 0.427639
0.5 | 0.2601318
1 | 0.2046928
1.5 | 0.1890602
2 | 0.1945534
2.5 | 0.1934166
3 | 0.193531
3.5 | 0.193718
4 | 0.1925278
4.5 | 0.1915894
5 | 0.1909714
5.5 | 0.1903687
6 | 0.1897049
6.5 | 0.1891975
7 | 0.1878433
7.5 | 0.1869316
8 | 0.1872215
8.5 | 0.1871796
9 | 0.1857986
9.5 | 0.1850433
10 | 0.1854858
10.5 | 0.1847038
11 | 0.1845779
11.5 | 0.1840363
12 | 0.1832314
12.5 | 0.1825142
13 | 0.1816025
13.5 | 0.1814651
14 | 0.1817932
14.5 | 0.1822395
15 | 0.1820107
15.5 | 0.1821632
16 | 0.1824951
z displacement (um) | Pore-pore probability
0 | 0.427639
0.5 | 0.2834854
1 | 0.216156
1.5 | 0.1920815
2 | 0.1933556
2.5 | 0.1924362
3 | 0.1933823
3.5 | 0.1931381
4 | 0.1926041
4.5 | 0.1916504
5 | 0.1899796
5.5 | 0.1896324
6 | 0.1892242
6.5 | 0.1887512
7 | 0.1883621
7.5 | 0.1873207
8 | 0.1868439
8.5 | 0.1872559
9 | 0.1862068
9.5 | 0.1860313
10 | 0.1855698
10.5 | 0.1857567
11 | 0.1851845
11.5 | 0.1841927
12 | 0.1837578
12.5 | 0.1829262
13 | 0.183342
13.5 | 0.1830292
14 | 0.1831245
14.5 | 0.1830482
15 | 0.1829529
15.5 | 0.1825523
16 | 0.1820374