## SpecificSurfaceArea
名称 / Name | 数值 / Value
输入结构 / Input Structure | 20260914_28
电解液相体积分数 / Electrolyte Volume Fraction | 0.2633705
颗粒相体积分数 / Particle Volume Fraction | 0.7141266
CBD相体积分数 / CBD Volume Fraction | 0.0225029
固体体素数量 / Solid Voxel Count | 187204
总界面面积 (um^2) / Total Interfacial Area (um^2) | 56532.5
总固体体积 (um^3) / Total Solid Volume (um^3) | 23400.5
比表面积 (1/um) / Specific Surface Area (1/um) | 2.415867
总集群数量 / Total Cluster Count | 1
最大颗粒集群体积 (voxel) / Largest Particle Cluster Volume (voxel) | 187204
未知颗粒集群数量 / Unknown Particle Cluster Count | 0
未知颗粒集群总体积 (voxel) / Total Unknown Particle Cluster Volume (voxel) | 0
未知颗粒体积分数 / Unknown Particle Volume Fraction | 0
归一化平均团簇体积 / Normalized Average Cluster Volume | 1
电子连接度 / Electronic Connectivity | 1
电解液相连通率 / Electrolyte Connectivity | 0.9957417
是否贯通 / Percolating | 是 / Yes
曲折度τ / Tortuosity τ | 1.136997
等效当量颗粒粒径 (um) / Equivalent Particle Diameter (um) | 35.48751
瓶颈度 beta / Constrictivity (x) | 1
瓶颈半径 r_min (um) | 0.5
孔体半径 r_max (um) | 0.5
瓶颈度状态 / Constrictivity Status | ok
侵入入口 / Intrusion Inlet | low
球心邻域 / Center Connectivity | 26
算法版本 / Method | edt_critical_radii_closed_dilation_v2
半径采样 / Radius Sampling | All positive EDT values
Radius (um) | CPSD (total volume fraction) | MIP (total volume fraction)
0 | 0.2633705 | 0.2625122
0.5 | 0.2633705 | 0.2625122
0.7071068 | 0.05012512 | 0.001499176
0.8660254 | 0.004570007 | 0
1 | 0.00144577 | 0
1.118034 | 0.0009765625 | 0
1.5 | 0 | 0
弦长分布 / Chord Length
Status | ok
Method | periodic_voxel_runs_v1
Pore label | 0
Voxel size (um) | 0.5
Periodic axes | xyz
Sample count | 35836
Mean (um) | 0.9632911
Population std (um) | 0.6881562
Quantile method | inverse_empirical_cdf
Axis | x
Window-spanning lines | 0
Full pore line policy | one_period_censored
Quantile | Length (um)
0.05 | 0.5
0.1 | 0.5
0.15 | 0.5
0.2 | 0.5
0.25 | 0.5
0.3 | 0.5
0.35 | 0.5
0.4 | 0.5
0.45 | 0.5
0.5 | 0.5
0.55 | 1
0.6 | 1
0.65 | 1
0.7 | 1
0.75 | 1
0.8 | 1.5
0.85 | 1.5
0.9 | 2
0.95 | 2.5
Length (um) | Count | Probability mass | CDF
0.5 | 18780 | 0.524054 | 0.524054
1 | 9000 | 0.2511441 | 0.7751981
1.5 | 4067 | 0.1134892 | 0.8886874
2 | 1968 | 0.05491684 | 0.9436042
2.5 | 1021 | 0.0284909 | 0.9720951
3 | 497 | 0.01386874 | 0.9859638
3.5 | 231 | 0.006446032 | 0.9924099
4 | 124 | 0.003460208 | 0.9958701
4.5 | 72 | 0.002009153 | 0.9978792
5 | 32 | 0.0008929568 | 0.9987722
5.5 | 24 | 0.0006697176 | 0.9994419
6 | 9 | 0.0002511441 | 0.999693
6.5 | 7 | 0.0001953343 | 0.9998884
7 | 2 | 5.58098e-05 | 0.9999442
8 | 1 | 2.79049e-05 | 0.9999721
8.5 | 1 | 2.79049e-05 | 1
球接触分布 / Spherical Contact
Status | ok
Method | periodic_solid_to_pore_edt_v1
Pore label | 0
Voxel size (um) | 0.5
Periodic axes | xyz
Sample count | 193103
Mean (um) | 0.6186603
Population std (um) | 0.2266546
Quantile method | inverse_empirical_cdf
Distance direction | solid_to_pore
Distance convention | voxel_center_to_voxel_center
Quantile | Length (um)
0.05 | 0.5
0.1 | 0.5
0.15 | 0.5
0.2 | 0.5
0.25 | 0.5
0.3 | 0.5
0.35 | 0.5
0.4 | 0.5
0.45 | 0.5
0.5 | 0.5
0.55 | 0.5
0.6 | 0.5
0.65 | 0.7071068
0.7 | 0.7071068
0.75 | 0.7071068
0.8 | 0.7071068
0.85 | 0.7071068
0.9 | 0.8660254
0.95 | 1
Length (um) | Count | Probability mass | CDF
0.5 | 124948 | 0.6470536 | 0.6470536
0.7071068 | 46906 | 0.2429066 | 0.8899603
0.8660254 | 9378 | 0.04856476 | 0.938525
1 | 2484 | 0.0128636 | 0.9513886
1.118034 | 3347 | 0.01733272 | 0.9687214
1.224745 | 1578 | 0.008171805 | 0.9768932
1.414214 | 639 | 0.003309115 | 0.9802023
1.5 | 1158 | 0.0059968 | 0.9861991
1.581139 | 610 | 0.003158936 | 0.989358
1.658312 | 427 | 0.002211255 | 0.9915693
1.732051 | 139 | 0.0007198231 | 0.9922891
1.802776 | 340 | 0.001760718 | 0.9940498
1.870829 | 438 | 0.00226822 | 0.996318
2 | 48 | 0.000248572 | 0.9965666
2.061553 | 240 | 0.00124286 | 0.9978095
2.12132 | 129 | 0.0006680373 | 0.9984775
2.179449 | 60 | 0.000310715 | 0.9987882
2.236068 | 47 | 0.0002433934 | 0.9990316
2.291288 | 74 | 0.0003832152 | 0.9994148
2.345208 | 15 | 7.767875e-05 | 0.9994925
2.44949 | 23 | 0.0001191074 | 0.9996116
2.5 | 20 | 0.0001035717 | 0.9997152
2.54951 | 24 | 0.000124286 | 0.9998395
2.598076 | 8 | 4.142867e-05 | 0.9998809
2.692582 | 11 | 5.696442e-05 | 0.9999379
2.738613 | 5 | 2.589292e-05 | 0.9999637
2.828427 | 1 | 5.178583e-06 | 0.9999689
2.872281 | 3 | 1.553575e-05 | 0.9999845
2.915476 | 2 | 1.035717e-05 | 0.9999948
3 | 1 | 5.178583e-06 | 1
两点相关函数 / Two-Point Correlation
Status | ok
Method | periodic_fft_radial_shells_v1
Pore label | 0
Porosity | 0.2633705
Voxel size (um) | 0.5
Periodic axes | xyz
Radial bins | bin_0_origin_only; bin_k: (k-1)*h < distance <= k*h
Normalization | joint_probability; C(0)=porosity
Radius upper edge (um) | Pore-pore probability | Displacement count | Mean distance (um)
0 | 0.2633705 | 1 | 0
0.5 | 0.1266467 | 6 | 0.5
1 | 0.09051807 | 26 | 0.8235956
1.5 | 0.07053333 | 90 | 1.313303
2 | 0.07300539 | 134 | 1.766191
2.5 | 0.07443021 | 258 | 2.253291
3 | 0.07297347 | 410 | 2.770151
3.5 | 0.0728178 | 494 | 3.265115
4 | 0.07259096 | 690 | 3.741377
4.5 | 0.07231315 | 962 | 4.254797
5 | 0.07198728 | 1098 | 4.759989
5.5 | 0.07174339 | 1406 | 5.252971
6 | 0.07155475 | 1578 | 5.743306
6.5 | 0.07134284 | 2018 | 6.243088
7 | 0.07114753 | 2342 | 6.754523
7.5 | 0.07096907 | 2634 | 7.258808
8 | 0.07078217 | 2930 | 7.74816
8.5 | 0.07063034 | 3402 | 8.24276
9 | 0.07041971 | 3926 | 8.747226
9.5 | 0.07024874 | 4266 | 9.248753
10 | 0.07014381 | 4730 | 9.745648
10.5 | 0.07000185 | 5510 | 10.25421
11 | 0.06984386 | 5562 | 10.75425
11.5 | 0.06971675 | 6410 | 11.24499
12 | 0.069604 | 6894 | 11.74507
12.5 | 0.06947261 | 7490 | 12.24414
13 | 0.06939804 | 8258 | 12.74442
13.5 | 0.06935237 | 8994 | 13.25285
14 | 0.06929711 | 9446 | 13.75428
14.5 | 0.069228 | 9978 | 14.2483
15 | 0.06914996 | 11138 | 14.74781
15.5 | 0.06910386 | 11406 | 15.24523
16 | 0.06904395 | 12575 | 15.74338
16.5 | 0.0690356 | 12848 | 16.24802
17 | 0.06900934 | 12060 | 16.74981
17.5 | 0.06897182 | 11804 | 17.24779
18 | 0.06895007 | 11016 | 17.74665
18.5 | 0.06892748 | 10700 | 18.24765
19 | 0.0689063 | 9756 | 18.74616
19.5 | 0.06890982 | 9224 | 19.24436
20 | 0.06889218 | 8408 | 19.74275
20.5 | 0.06888343 | 7452 | 20.23495
21 | 0.06886304 | 7040 | 20.73669
21.5 | 0.06887224 | 5820 | 21.24199
22 | 0.06889703 | 4880 | 21.7372
22.5 | 0.06891506 | 3936 | 22.23025
23 | 0.06887649 | 2999 | 22.73344
23.5 | 0.06892596 | 2180 | 23.23696
24 | 0.06898037 | 1620 | 23.72792
24.5 | 0.06905296 | 1208 | 24.21513
25 | 0.06898738 | 942 | 24.73838
25.5 | 0.06907905 | 584 | 25.28237
26 | 0.06902359 | 284 | 25.76662
26.5 | 0.0691361 | 192 | 26.16873
27 | 0.06910089 | 104 | 26.67748
27.5 | 0.06900088 | 24 | 27.213
28 | 0.06853485 | 1 | 27.71281
x displacement (um) | Pore-pore probability
0 | 0.2633705
0.5 | 0.126667
1 | 0.07883453
1.5 | 0.06731796
2 | 0.07691193
2.5 | 0.07361603
3 | 0.07275772
3.5 | 0.07369995
4 | 0.07290649
4.5 | 0.07191849
5 | 0.07141495
5.5 | 0.07178879
6 | 0.07129288
6.5 | 0.07107162
7 | 0.07070923
7.5 | 0.07091522
8 | 0.07128143
8.5 | 0.07064056
9 | 0.0700798
9.5 | 0.07018661
10 | 0.07062531
10.5 | 0.07116318
11 | 0.07027817
11.5 | 0.07004547
12 | 0.07024384
12.5 | 0.07046509
13 | 0.06983948
13.5 | 0.06986618
14 | 0.06980515
14.5 | 0.06908035
15 | 0.06932831
15.5 | 0.06959534
16 | 0.06955719
y displacement (um) | Pore-pore probability
0 | 0.2633705
0.5 | 0.1269455
1 | 0.07889938
1.5 | 0.06668472
2 | 0.0758667
2.5 | 0.07336044
3 | 0.07349396
3.5 | 0.07383347
4 | 0.07305908
4.5 | 0.07269287
5 | 0.0724678
5.5 | 0.07175446
6 | 0.07157898
6.5 | 0.07158279
7 | 0.07117081
7.5 | 0.07114029
8 | 0.07063675
8.5 | 0.07030106
9 | 0.07035446
9.5 | 0.07014465
10 | 0.07019806
10.5 | 0.07023621
11 | 0.06951904
11.5 | 0.06964493
12 | 0.06993484
12.5 | 0.06951523
13 | 0.06847763
13.5 | 0.06942749
14 | 0.06995773
14.5 | 0.06999207
15 | 0.06947708
15.5 | 0.06942749
16 | 0.0690918
z displacement (um) | Pore-pore probability
0 | 0.2633705
0.5 | 0.1263275
1 | 0.07842636
1.5 | 0.06747818
2 | 0.07574463
2.5 | 0.07180023
3 | 0.07120514
3.5 | 0.07223511
4 | 0.07265472
4.5 | 0.07250977
5 | 0.07216644
5.5 | 0.07250977
6 | 0.07171249
6.5 | 0.07116318
7 | 0.07110214
7.5 | 0.07144547
8 | 0.07074738
8.5 | 0.07013702
9 | 0.07018661
9.5 | 0.07017517
10 | 0.07046127
10.5 | 0.06977463
11 | 0.06974411
11.5 | 0.06895447
12 | 0.06878662
12.5 | 0.06938553
13 | 0.06988907
13.5 | 0.06798935
14 | 0.06782913
14.5 | 0.06799698
15 | 0.06778336
15.5 | 0.06843948
16 | 0.06929016