## SpecificSurfaceArea
名称 / Name | 数值 / Value
输入结构 / Input Structure | 20260914_32
电解液相体积分数 / Electrolyte Volume Fraction | 0.3168793
颗粒相体积分数 / Particle Volume Fraction | 0.5874329
CBD相体积分数 / CBD Volume Fraction | 0.09568787
固体体素数量 / Solid Voxel Count | 153992
总界面面积 (um^2) / Total Interfacial Area (um^2) | 54252.5
总固体体积 (um^3) / Total Solid Volume (um^3) | 19249
比表面积 (1/um) / Specific Surface Area (1/um) | 2.818458
总集群数量 / Total Cluster Count | 11
最大颗粒集群体积 (voxel) / Largest Particle Cluster Volume (voxel) | 153977
未知颗粒集群数量 / Unknown Particle Cluster Count | 10
未知颗粒集群总体积 (voxel) / Total Unknown Particle Cluster Volume (voxel) | 15
未知颗粒体积分数 / Unknown Particle Volume Fraction | 9.740766e-05
归一化平均团簇体积 / Normalized Average Cluster Volume | 1
电子连接度 / Electronic Connectivity | 0.9999221
电解液相连通率 / Electrolyte Connectivity | 0.9924399
是否贯通 / Percolating | 是 / Yes
曲折度τ / Tortuosity τ | 1.067734
等效当量颗粒粒径 (um) / Equivalent Particle Diameter (um) | 14.95107
瓶颈度 beta / Constrictivity (x) | 0.5
瓶颈半径 r_min (um) | 0.5
孔体半径 r_max (um) | 0.7071068
瓶颈度状态 / Constrictivity Status | ok
侵入入口 / Intrusion Inlet | low
球心邻域 / Center Connectivity | 26
算法版本 / Method | edt_critical_radii_closed_dilation_v2
半径采样 / Radius Sampling | All positive EDT values
Radius (um) | CPSD (total volume fraction) | MIP (total volume fraction)
0 | 0.3168793 | 0.3149719
0.5 | 0.3168793 | 0.3149719
0.7071068 | 0.1910019 | 0.03050613
0.8660254 | 0.06575012 | 0.002750397
1 | 0.03532791 | 0.001686096
1.118034 | 0.02354431 | 0.0008087158
1.224745 | 0.003601074 | 0.0005302429
1.414214 | 0.001010895 | 0
1.5 | 0.0006370544 | 0
2 | 0 | 0
弦长分布 / Chord Length
Status | ok
Method | periodic_voxel_runs_v1
Pore label | 0
Voxel size (um) | 0.5
Periodic axes | xyz
Sample count | 30891
Mean (um) | 1.344534
Population std (um) | 1.142577
Quantile method | inverse_empirical_cdf
Axis | x
Window-spanning lines | 0
Full pore line policy | one_period_censored
Quantile | Length (um)
0.05 | 0.5
0.1 | 0.5
0.15 | 0.5
0.2 | 0.5
0.25 | 0.5
0.3 | 0.5
0.35 | 0.5
0.4 | 0.5
0.45 | 1
0.5 | 1
0.55 | 1
0.6 | 1
0.65 | 1.5
0.7 | 1.5
0.75 | 1.5
0.8 | 2
0.85 | 2.5
0.9 | 3
0.95 | 3.5
Length (um) | Count | Probability mass | CDF
0.5 | 12448 | 0.4029653 | 0.4029653
1 | 6842 | 0.2214885 | 0.6244537
1.5 | 4062 | 0.1314946 | 0.7559483
2 | 2573 | 0.08329287 | 0.8392412
2.5 | 1676 | 0.05425528 | 0.8934965
3 | 1083 | 0.03505875 | 0.9285552
3.5 | 769 | 0.02489398 | 0.9534492
4 | 511 | 0.01654203 | 0.9699913
4.5 | 347 | 0.01123305 | 0.9812243
5 | 184 | 0.005956427 | 0.9871807
5.5 | 139 | 0.004499692 | 0.9916804
6 | 80 | 0.002589751 | 0.9942702
6.5 | 57 | 0.001845198 | 0.9961154
7 | 46 | 0.001489107 | 0.9976045
7.5 | 20 | 0.0006474378 | 0.9982519
8 | 18 | 0.000582694 | 0.9988346
8.5 | 16 | 0.0005179502 | 0.9993526
9 | 5 | 0.0001618594 | 0.9995144
9.5 | 5 | 0.0001618594 | 0.9996763
10 | 2 | 6.474378e-05 | 0.999741
10.5 | 2 | 6.474378e-05 | 0.9998058
11 | 3 | 9.711566e-05 | 0.9999029
12.5 | 1 | 3.237189e-05 | 0.9999353
13 | 1 | 3.237189e-05 | 0.9999676
14 | 1 | 3.237189e-05 | 1
球接触分布 / Spherical Contact
Status | ok
Method | periodic_solid_to_pore_edt_v1
Pore label | 0
Voxel size (um) | 0.5
Periodic axes | xyz
Sample count | 179076
Mean (um) | 0.7267512
Population std (um) | 0.3850299
Quantile method | inverse_empirical_cdf
Distance direction | solid_to_pore
Distance convention | voxel_center_to_voxel_center
Quantile | Length (um)
0.05 | 0.5
0.1 | 0.5
0.15 | 0.5
0.2 | 0.5
0.25 | 0.5
0.3 | 0.5
0.35 | 0.5
0.4 | 0.5
0.45 | 0.5
0.5 | 0.5
0.55 | 0.5
0.6 | 0.7071068
0.65 | 0.7071068
0.7 | 0.7071068
0.75 | 0.7071068
0.8 | 0.8660254
0.85 | 1
0.9 | 1.118034
0.95 | 1.581139
Length (um) | Count | Probability mass | CDF
0.5 | 98512 | 0.5501128 | 0.5501128
0.7071068 | 39898 | 0.2227993 | 0.7729121
0.8660254 | 9446 | 0.05274855 | 0.8256606
1 | 5735 | 0.03202551 | 0.8576861
1.118034 | 7608 | 0.04248476 | 0.9001709
1.224745 | 3622 | 0.02022605 | 0.9203969
1.414214 | 1520 | 0.008488016 | 0.9288849
1.5 | 3128 | 0.01746744 | 0.9463524
1.581139 | 1675 | 0.009353571 | 0.955706
1.658312 | 1137 | 0.00634926 | 0.9620552
1.732051 | 327 | 0.00182604 | 0.9638813
1.802776 | 881 | 0.004919699 | 0.968801
1.870829 | 1256 | 0.007013782 | 0.9758147
2 | 416 | 0.002323036 | 0.9781378
2.061553 | 1019 | 0.005690321 | 0.9838281
2.12132 | 512 | 0.002859121 | 0.9866872
2.179449 | 274 | 0.001530077 | 0.9882173
2.236068 | 256 | 0.001429561 | 0.9896469
2.291288 | 377 | 0.002105251 | 0.9917521
2.345208 | 148 | 0.0008264647 | 0.9925786
2.44949 | 153 | 0.0008543858 | 0.993433
2.5 | 262 | 0.001463066 | 0.994896
2.54951 | 300 | 0.001675266 | 0.9965713
2.598076 | 88 | 0.0004914115 | 0.9970627
2.692582 | 162 | 0.0009046438 | 0.9979673
2.738613 | 57 | 0.0003183006 | 0.9982856
2.828427 | 20 | 0.0001116844 | 0.9983973
2.872281 | 51 | 0.0002847953 | 0.9986821
2.915476 | 52 | 0.0002903795 | 0.9989725
2.95804 | 41 | 0.0002289531 | 0.9992015
3 | 34 | 0.0001898635 | 0.9993913
3.041381 | 19 | 0.0001061002 | 0.9994974
3.082207 | 28 | 0.0001563582 | 0.9996538
3.162278 | 11 | 6.142643e-05 | 0.9997152
3.201562 | 26 | 0.0001451898 | 0.9998604
3.24037 | 8 | 4.467377e-05 | 0.9999051
3.278719 | 1 | 5.584221e-06 | 0.9999107
3.316625 | 5 | 2.792111e-05 | 0.9999386
3.354102 | 2 | 1.116844e-05 | 0.9999497
3.391165 | 7 | 3.908955e-05 | 0.9999888
3.464102 | 1 | 5.584221e-06 | 0.9999944
3.5 | 1 | 5.584221e-06 | 1
两点相关函数 / Two-Point Correlation
Status | ok
Method | periodic_fft_radial_shells_v1
Pore label | 0
Porosity | 0.3168793
Voxel size (um) | 0.5
Periodic axes | xyz
Radial bins | bin_0_origin_only; bin_k: (k-1)*h < distance <= k*h
Normalization | joint_probability; C(0)=porosity
Radius upper edge (um) | Pore-pore probability | Displacement count | Mean distance (um)
0 | 0.3168793 | 1 | 0
0.5 | 0.1988373 | 6 | 0.5
1 | 0.1598191 | 26 | 0.8235956
1.5 | 0.1301462 | 90 | 1.313303
2 | 0.1219866 | 134 | 1.766191
2.5 | 0.1201759 | 258 | 2.253291
3 | 0.1177712 | 410 | 2.770151
3.5 | 0.1159638 | 494 | 3.265115
4 | 0.1144321 | 690 | 3.741377
4.5 | 0.1129165 | 962 | 4.254797
5 | 0.1115501 | 1098 | 4.759989
5.5 | 0.1102902 | 1406 | 5.252971
6 | 0.1091238 | 1578 | 5.743306
6.5 | 0.1080966 | 2018 | 6.243088
7 | 0.1070558 | 2342 | 6.754523
7.5 | 0.1060678 | 2634 | 7.258808
8 | 0.1051358 | 2930 | 7.74816
8.5 | 0.1042672 | 3402 | 8.24276
9 | 0.103527 | 3926 | 8.747226
9.5 | 0.1028542 | 4266 | 9.248753
10 | 0.1022637 | 4730 | 9.745648
10.5 | 0.1017102 | 5510 | 10.25421
11 | 0.1012261 | 5562 | 10.75425
11.5 | 0.1008299 | 6410 | 11.24499
12 | 0.1004443 | 6894 | 11.74507
12.5 | 0.1000726 | 7490 | 12.24414
13 | 0.0997326 | 8258 | 12.74442
13.5 | 0.09941517 | 8994 | 13.25285
14 | 0.0991717 | 9446 | 13.75428
14.5 | 0.09900995 | 9978 | 14.2483
15 | 0.09889421 | 11138 | 14.74781
15.5 | 0.09878854 | 11406 | 15.24523
16 | 0.09871533 | 12575 | 15.74338
16.5 | 0.09871653 | 12848 | 16.24802
17 | 0.09880145 | 12060 | 16.74981
17.5 | 0.0988768 | 11804 | 17.24779
18 | 0.09902964 | 11016 | 17.74665
18.5 | 0.09915061 | 10700 | 18.24765
19 | 0.09927623 | 9756 | 18.74616
19.5 | 0.09938357 | 9224 | 19.24436
20 | 0.09951966 | 8408 | 19.74275
20.5 | 0.09971194 | 7452 | 20.23495
21 | 0.09978237 | 7040 | 20.73669
21.5 | 0.1000733 | 5820 | 21.24199
22 | 0.1002392 | 4880 | 21.7372
22.5 | 0.1006923 | 3936 | 22.23025
23 | 0.1013882 | 2999 | 22.73344
23.5 | 0.1019266 | 2180 | 23.23696
24 | 0.1023989 | 1620 | 23.72792
24.5 | 0.102877 | 1208 | 24.21513
25 | 0.1031478 | 942 | 24.73838
25.5 | 0.10348 | 584 | 25.28237
26 | 0.1037557 | 284 | 25.76662
26.5 | 0.1038739 | 192 | 26.16873
27 | 0.1041139 | 104 | 26.67748
27.5 | 0.1043549 | 24 | 27.213
28 | 0.1045227 | 1 | 27.71281
x displacement (um) | Pore-pore probability
0 | 0.3168793
0.5 | 0.1990395
1 | 0.1457329
1.5 | 0.1241684
2 | 0.1227074
2.5 | 0.1198578
3 | 0.1179085
3.5 | 0.1162338
4 | 0.114048
4.5 | 0.112957
5 | 0.1121101
5.5 | 0.1103745
6 | 0.1084099
6.5 | 0.1066093
7 | 0.1046715
7.5 | 0.103157
8 | 0.1021576
8.5 | 0.1009445
9 | 0.1001511
9.5 | 0.09896088
10 | 0.0980835
10.5 | 0.09690094
11 | 0.09616089
11.5 | 0.09481812
12 | 0.09404373
12.5 | 0.09403992
13 | 0.09388351
13.5 | 0.09309006
14 | 0.09181595
14.5 | 0.09244537
15 | 0.0925827
15.5 | 0.09195328
16 | 0.09109497
y displacement (um) | Pore-pore probability
0 | 0.3168793
0.5 | 0.1945686
1 | 0.143898
1.5 | 0.1212273
2 | 0.1224747
2.5 | 0.1200066
3 | 0.1178589
3.5 | 0.1161766
4 | 0.1151886
4.5 | 0.113472
5 | 0.1118622
5.5 | 0.1101379
6 | 0.1087151
6.5 | 0.1079254
7 | 0.1076088
7.5 | 0.1062241
8 | 0.105278
8.5 | 0.1043434
9 | 0.1034584
9.5 | 0.1033516
10 | 0.102932
10.5 | 0.1021614
11 | 0.1014137
11.5 | 0.1014862
12 | 0.1005135
12.5 | 0.09978485
13 | 0.1002007
13.5 | 0.100666
14 | 0.1004181
14.5 | 0.09996414
15 | 0.09875488
15.5 | 0.09844589
16 | 0.09835052
z displacement (um) | Pore-pore probability
0 | 0.3168793
0.5 | 0.2029037
1 | 0.1477928
1.5 | 0.1247444
2 | 0.1223946
2.5 | 0.1188431
3 | 0.1173172
3.5 | 0.1163368
4 | 0.1151237
4.5 | 0.1136856
5 | 0.1123199
5.5 | 0.1112022
6 | 0.1104126
6.5 | 0.1089325
7 | 0.1076164
7.5 | 0.1065826
8 | 0.1059456
8.5 | 0.1050644
9 | 0.1047134
9.5 | 0.1047974
10 | 0.1050072
10.5 | 0.1048164
11 | 0.1042137
11.5 | 0.1038513
12 | 0.1038094
12.5 | 0.1033554
13 | 0.1027489
13.5 | 0.1019058
14 | 0.1021652
14.5 | 0.1018219
15 | 0.1015205
15.5 | 0.1010017
16 | 0.1010132