## SpecificSurfaceArea
名称 / Name | 数值 / Value
输入结构 / Input Structure | 20260914_34
电解液相体积分数 / Electrolyte Volume Fraction | 0.2630119
颗粒相体积分数 / Particle Volume Fraction | 0.6641159
CBD相体积分数 / CBD Volume Fraction | 0.07287216
固体体素数量 / Solid Voxel Count | 174094
总界面面积 (um^2) / Total Interfacial Area (um^2) | 63572.5
总固体体积 (um^3) / Total Solid Volume (um^3) | 21761.75
比表面积 (1/um) / Specific Surface Area (1/um) | 2.921295
总集群数量 / Total Cluster Count | 1
最大颗粒集群体积 (voxel) / Largest Particle Cluster Volume (voxel) | 174094
未知颗粒集群数量 / Unknown Particle Cluster Count | 0
未知颗粒集群总体积 (voxel) / Total Unknown Particle Cluster Volume (voxel) | 0
未知颗粒体积分数 / Unknown Particle Volume Fraction | 0
归一化平均团簇体积 / Normalized Average Cluster Volume | 1
电子连接度 / Electronic Connectivity | 1
电解液相连通率 / Electrolyte Connectivity | 0.9850465
是否贯通 / Percolating | 是 / Yes
曲折度τ / Tortuosity τ | 1.117273
等效当量颗粒粒径 (um) / Equivalent Particle Diameter (um) | 34.63898
瓶颈度 beta / Constrictivity (x) | 1
瓶颈半径 r_min (um) | 0.5
孔体半径 r_max (um) | 0.5
瓶颈度状态 / Constrictivity Status | ok
侵入入口 / Intrusion Inlet | low
球心邻域 / Center Connectivity | 26
算法版本 / Method | edt_critical_radii_closed_dilation_v2
半径采样 / Radius Sampling | All positive EDT values
Radius (um) | CPSD (total volume fraction) | MIP (total volume fraction)
0 | 0.2630119 | 0.2601318
0.5 | 0.2630119 | 0.2601318
0.7071068 | 0.06824875 | 0.001041412
0.8660254 | 0.00371933 | 0
1 | 0.001457214 | 0
1.5 | 0 | 0
弦长分布 / Chord Length
Status | ok
Method | periodic_voxel_runs_v1
Pore label | 0
Voxel size (um) | 0.5
Periodic axes | xyz
Sample count | 36102
Mean (um) | 0.9548917
Population std (um) | 0.6774846
Quantile method | inverse_empirical_cdf
Axis | x
Window-spanning lines | 0
Full pore line policy | one_period_censored
Quantile | Length (um)
0.05 | 0.5
0.1 | 0.5
0.15 | 0.5
0.2 | 0.5
0.25 | 0.5
0.3 | 0.5
0.35 | 0.5
0.4 | 0.5
0.45 | 0.5
0.5 | 0.5
0.55 | 1
0.6 | 1
0.65 | 1
0.7 | 1
0.75 | 1
0.8 | 1.5
0.85 | 1.5
0.9 | 2
0.95 | 2.5
Length (um) | Count | Probability mass | CDF
0.5 | 19092 | 0.528835 | 0.528835
1 | 8906 | 0.2466899 | 0.7755249
1.5 | 4275 | 0.1184145 | 0.8939394
2 | 1907 | 0.05282256 | 0.946762
2.5 | 946 | 0.02620353 | 0.9729655
3 | 493 | 0.01365575 | 0.9866212
3.5 | 251 | 0.006952523 | 0.9935738
4 | 111 | 0.003074622 | 0.9966484
4.5 | 54 | 0.001495762 | 0.9981441
5 | 28 | 0.0007755803 | 0.9989197
5.5 | 12 | 0.0003323916 | 0.9992521
6 | 11 | 0.0003046923 | 0.9995568
6.5 | 6 | 0.0001661958 | 0.999723
7 | 4 | 0.0001107972 | 0.9998338
7.5 | 3 | 8.309789e-05 | 0.9999169
8 | 3 | 8.309789e-05 | 1
球接触分布 / Spherical Contact
Status | ok
Method | periodic_solid_to_pore_edt_v1
Pore label | 0
Voxel size (um) | 0.5
Periodic axes | xyz
Sample count | 193197
Mean (um) | 0.7031188
Population std (um) | 0.3464224
Quantile method | inverse_empirical_cdf
Distance direction | solid_to_pore
Distance convention | voxel_center_to_voxel_center
Quantile | Length (um)
0.05 | 0.5
0.1 | 0.5
0.15 | 0.5
0.2 | 0.5
0.25 | 0.5
0.3 | 0.5
0.35 | 0.5
0.4 | 0.5
0.45 | 0.5
0.5 | 0.5
0.55 | 0.5
0.6 | 0.7071068
0.65 | 0.7071068
0.7 | 0.7071068
0.75 | 0.7071068
0.8 | 0.8660254
0.85 | 1
0.9 | 1.224745
0.95 | 1.5
Length (um) | Count | Probability mass | CDF
0.5 | 113343 | 0.5866706 | 0.5866706
0.7071068 | 40821 | 0.2112921 | 0.7979627
0.8660254 | 7196 | 0.03724696 | 0.8352097
1 | 3929 | 0.02033675 | 0.8555464
1.118034 | 8286 | 0.04288886 | 0.8984353
1.224745 | 4665 | 0.02414634 | 0.9225816
1.414214 | 2050 | 0.01061093 | 0.9331925
1.5 | 3860 | 0.01997961 | 0.9531722
1.581139 | 2188 | 0.01132523 | 0.9644974
1.658312 | 1493 | 0.007727863 | 0.9722252
1.732051 | 461 | 0.002386165 | 0.9746114
1.802776 | 1159 | 0.005999058 | 0.9806105
1.870829 | 1454 | 0.007525997 | 0.9881365
2 | 219 | 0.001133558 | 0.98927
2.061553 | 929 | 0.004808563 | 0.9940786
2.12132 | 384 | 0.001987609 | 0.9960662
2.179449 | 181 | 0.0009368675 | 0.9970031
2.236068 | 147 | 0.0007608814 | 0.9977639
2.291288 | 183 | 0.0009472197 | 0.9987112
2.345208 | 66 | 0.0003416202 | 0.9990528
2.44949 | 47 | 0.000243275 | 0.9992961
2.5 | 36 | 0.0001863383 | 0.9994824
2.54951 | 51 | 0.0002639793 | 0.9997464
2.598076 | 12 | 6.211277e-05 | 0.9998085
2.692582 | 21 | 0.0001086973 | 0.9999172
2.738613 | 7 | 3.623245e-05 | 0.9999534
2.828427 | 1 | 5.176064e-06 | 0.9999586
2.872281 | 4 | 2.070426e-05 | 0.9999793
2.915476 | 3 | 1.552819e-05 | 0.9999948
3 | 1 | 5.176064e-06 | 1
两点相关函数 / Two-Point Correlation
Status | ok
Method | periodic_fft_radial_shells_v1
Pore label | 0
Porosity | 0.2630119
Voxel size (um) | 0.5
Periodic axes | xyz
Radial bins | bin_0_origin_only; bin_k: (k-1)*h < distance <= k*h
Normalization | joint_probability; C(0)=porosity
Radius upper edge (um) | Pore-pore probability | Displacement count | Mean distance (um)
0 | 0.2630119 | 1 | 0
0.5 | 0.1286036 | 6 | 0.5
1 | 0.0978106 | 26 | 0.8235956
1.5 | 0.08295186 | 90 | 1.313303
2 | 0.08254327 | 134 | 1.766191
2.5 | 0.08204905 | 258 | 2.253291
3 | 0.08114609 | 410 | 2.770151
3.5 | 0.08042316 | 494 | 3.265115
4 | 0.07974159 | 690 | 3.741377
4.5 | 0.07906956 | 962 | 4.254797
5 | 0.07846765 | 1098 | 4.759989
5.5 | 0.07785673 | 1406 | 5.252971
6 | 0.07721606 | 1578 | 5.743306
6.5 | 0.0766707 | 2018 | 6.243088
7 | 0.07610406 | 2342 | 6.754523
7.5 | 0.07561069 | 2634 | 7.258808
8 | 0.07507864 | 2930 | 7.74816
8.5 | 0.0745517 | 3402 | 8.24276
9 | 0.07404643 | 3926 | 8.747226
9.5 | 0.07352049 | 4266 | 9.248753
10 | 0.07303617 | 4730 | 9.745648
10.5 | 0.07255888 | 5510 | 10.25421
11 | 0.07208302 | 5562 | 10.75425
11.5 | 0.07160455 | 6410 | 11.24499
12 | 0.07118169 | 6894 | 11.74507
12.5 | 0.07079111 | 7490 | 12.24414
13 | 0.07043636 | 8258 | 12.74442
13.5 | 0.07006811 | 8994 | 13.25285
14 | 0.06969429 | 9446 | 13.75428
14.5 | 0.0693999 | 9978 | 14.2483
15 | 0.0691269 | 11138 | 14.74781
15.5 | 0.06887483 | 11406 | 15.24523
16 | 0.06864877 | 12575 | 15.74338
16.5 | 0.06837353 | 12848 | 16.24802
17 | 0.06798978 | 12060 | 16.74981
17.5 | 0.06764794 | 11804 | 17.24779
18 | 0.06732101 | 11016 | 17.74665
18.5 | 0.0670328 | 10700 | 18.24765
19 | 0.06673312 | 9756 | 18.74616
19.5 | 0.0664795 | 9224 | 19.24436
20 | 0.0662638 | 8408 | 19.74275
20.5 | 0.06603535 | 7452 | 20.23495
21 | 0.06589119 | 7040 | 20.73669
21.5 | 0.06569558 | 5820 | 21.24199
22 | 0.06555907 | 4880 | 21.7372
22.5 | 0.06536663 | 3936 | 22.23025
23 | 0.06512509 | 2999 | 22.73344
23.5 | 0.06500847 | 2180 | 23.23696
24 | 0.06492769 | 1620 | 23.72792
24.5 | 0.0648406 | 1208 | 24.21513
25 | 0.06479842 | 942 | 24.73838
25.5 | 0.06482994 | 584 | 25.28237
26 | 0.06486562 | 284 | 25.76662
26.5 | 0.06494129 | 192 | 26.16873
27 | 0.06491463 | 104 | 26.67748
27.5 | 0.06469472 | 24 | 27.213
28 | 0.06476593 | 1 | 27.71281
x displacement (um) | Pore-pore probability
0 | 0.2630119
0.5 | 0.1252937
1 | 0.08774185
1.5 | 0.08201599
2 | 0.08315659
2.5 | 0.08132553
3 | 0.08100891
3.5 | 0.08030319
4 | 0.07941055
4.5 | 0.0790062
5 | 0.07847977
5.5 | 0.07752609
6 | 0.07680511
6.5 | 0.07573318
7 | 0.07574844
7.5 | 0.07546997
8 | 0.07516479
8.5 | 0.07401276
9 | 0.07372665
9.5 | 0.07271957
10 | 0.07262802
10.5 | 0.07167053
11 | 0.07135773
11.5 | 0.0707016
12 | 0.07008743
12.5 | 0.06991577
13 | 0.06957626
13.5 | 0.06999969
14 | 0.06900406
14.5 | 0.06946564
15 | 0.06952667
15.5 | 0.06946182
16 | 0.06887054
y displacement (um) | Pore-pore probability
0 | 0.2630119
0.5 | 0.1214752
1 | 0.08759308
1.5 | 0.0819931
2 | 0.08285522
2.5 | 0.08126068
3 | 0.08076859
3.5 | 0.0797348
4 | 0.07885361
4.5 | 0.07834244
5 | 0.07707977
5.5 | 0.07577515
6 | 0.07598877
6.5 | 0.07472992
7 | 0.07399368
7.5 | 0.07346344
8 | 0.07250977
8.5 | 0.07234573
9 | 0.07170868
9.5 | 0.07106781
10 | 0.07021713
10.5 | 0.06932449
11 | 0.06875229
11.5 | 0.06839752
12 | 0.06812668
12.5 | 0.06771851
13 | 0.06769943
13.5 | 0.06658173
14 | 0.0663147
14.5 | 0.06591034
15 | 0.06571198
15.5 | 0.06592178
16 | 0.06565857
z displacement (um) | Pore-pore probability
0 | 0.2630119
0.5 | 0.1390419
1 | 0.09302139
1.5 | 0.08230209
2 | 0.08427811
2.5 | 0.08293533
3 | 0.08240509
3.5 | 0.08160019
4 | 0.08106613
4.5 | 0.08129883
5 | 0.08141327
5.5 | 0.08124924
6 | 0.08069611
6.5 | 0.07977295
7 | 0.08031845
7.5 | 0.07950211
8 | 0.07885361
8.5 | 0.07824326
9 | 0.07944489
9.5 | 0.07966614
10 | 0.07892609
10.5 | 0.07856369
11 | 0.07810974
11.5 | 0.07770157
12 | 0.07780075
12.5 | 0.07748795
13 | 0.07675552
13.5 | 0.07662201
14 | 0.07782364
14.5 | 0.07909775
15 | 0.07865906
15.5 | 0.07866669
16 | 0.07850647