## SpecificSurfaceArea
名称 / Name | 数值 / Value
输入结构 / Input Structure | 20260914_39
电解液相体积分数 / Electrolyte Volume Fraction | 0.2766571
颗粒相体积分数 / Particle Volume Fraction | 0.6410789
CBD相体积分数 / CBD Volume Fraction | 0.08226395
固体体素数量 / Solid Voxel Count | 168055
总界面面积 (um^2) / Total Interfacial Area (um^2) | 65831.25
总固体体积 (um^3) / Total Solid Volume (um^3) | 21006.875
比表面积 (1/um) / Specific Surface Area (1/um) | 3.133795
总集群数量 / Total Cluster Count | 4
最大颗粒集群体积 (voxel) / Largest Particle Cluster Volume (voxel) | 168046
未知颗粒集群数量 / Unknown Particle Cluster Count | 3
未知颗粒集群总体积 (voxel) / Total Unknown Particle Cluster Volume (voxel) | 9
未知颗粒体积分数 / Unknown Particle Volume Fraction | 5.35539e-05
归一化平均团簇体积 / Normalized Average Cluster Volume | 1
电子连接度 / Electronic Connectivity | 0.9999583
电解液相连通率 / Electrolyte Connectivity | 0.9795102
是否贯通 / Percolating | 是 / Yes
曲折度τ / Tortuosity τ | 1.105653
等效当量颗粒粒径 (um) / Equivalent Particle Diameter (um) | 21.5659
瓶颈度 beta / Constrictivity (x) | 1
瓶颈半径 r_min (um) | 0.5
孔体半径 r_max (um) | 0.5
瓶颈度状态 / Constrictivity Status | ok
侵入入口 / Intrusion Inlet | low
球心邻域 / Center Connectivity | 26
算法版本 / Method | edt_critical_radii_closed_dilation_v2
半径采样 / Radius Sampling | All positive EDT values
Radius (um) | CPSD (total volume fraction) | MIP (total volume fraction)
0 | 0.2766571 | 0.2723083
0.5 | 0.2766571 | 0.2723083
0.7071068 | 0.0929184 | 0.001644135
0.8660254 | 0.01078415 | 0
1 | 0.003154755 | 0
1.118034 | 0.001834869 | 0
1.5 | 0 | 0
弦长分布 / Chord Length
Status | ok
Method | periodic_voxel_runs_v1
Pore label | 0
Voxel size (um) | 0.5
Periodic axes | xyz
Sample count | 34461
Mean (um) | 1.052262
Population std (um) | 0.7911886
Quantile method | inverse_empirical_cdf
Axis | x
Window-spanning lines | 0
Full pore line policy | one_period_censored
Quantile | Length (um)
0.05 | 0.5
0.1 | 0.5
0.15 | 0.5
0.2 | 0.5
0.25 | 0.5
0.3 | 0.5
0.35 | 0.5
0.4 | 0.5
0.45 | 0.5
0.5 | 1
0.55 | 1
0.6 | 1
0.65 | 1
0.7 | 1
0.75 | 1.5
0.8 | 1.5
0.85 | 1.5
0.9 | 2
0.95 | 2.5
Length (um) | Count | Probability mass | CDF
0.5 | 16745 | 0.4859116 | 0.4859116
1 | 8422 | 0.2443922 | 0.7303038
1.5 | 4333 | 0.1257363 | 0.8560402
2 | 2227 | 0.06462378 | 0.9206639
2.5 | 1233 | 0.03577958 | 0.9564435
3 | 663 | 0.01923914 | 0.9756827
3.5 | 379 | 0.01099794 | 0.9866806
4 | 220 | 0.006384028 | 0.9930646
4.5 | 106 | 0.003075941 | 0.9961406
5 | 59 | 0.00171208 | 0.9978526
5.5 | 31 | 0.0008995676 | 0.9987522
6 | 18 | 0.0005223296 | 0.9992745
6.5 | 11 | 0.0003192014 | 0.9995937
7 | 4 | 0.0001160732 | 0.9997098
7.5 | 4 | 0.0001160732 | 0.9998259
8 | 2 | 5.803662e-05 | 0.9998839
8.5 | 1 | 2.901831e-05 | 0.9999129
9 | 1 | 2.901831e-05 | 0.999942
11 | 1 | 2.901831e-05 | 0.999971
11.5 | 1 | 2.901831e-05 | 1
球接触分布 / Spherical Contact
Status | ok
Method | periodic_solid_to_pore_edt_v1
Pore label | 0
Voxel size (um) | 0.5
Periodic axes | xyz
Sample count | 189620
Mean (um) | 0.7123962
Population std (um) | 0.3541628
Quantile method | inverse_empirical_cdf
Distance direction | solid_to_pore
Distance convention | voxel_center_to_voxel_center
Quantile | Length (um)
0.05 | 0.5
0.1 | 0.5
0.15 | 0.5
0.2 | 0.5
0.25 | 0.5
0.3 | 0.5
0.35 | 0.5
0.4 | 0.5
0.45 | 0.5
0.5 | 0.5
0.55 | 0.5
0.6 | 0.7071068
0.65 | 0.7071068
0.7 | 0.7071068
0.75 | 0.7071068
0.8 | 0.8660254
0.85 | 1.118034
0.9 | 1.224745
0.95 | 1.5
Length (um) | Count | Probability mass | CDF
0.5 | 110321 | 0.5818004 | 0.5818004
0.7071068 | 38180 | 0.2013501 | 0.7831505
0.8660254 | 6639 | 0.03501213 | 0.8181626
1 | 4374 | 0.02306719 | 0.8412298
1.118034 | 9550 | 0.05036389 | 0.8915937
1.224745 | 5328 | 0.0280983 | 0.919692
1.414214 | 2179 | 0.0114914 | 0.9311834
1.5 | 4105 | 0.02164856 | 0.952832
1.581139 | 2258 | 0.01190803 | 0.96474
1.658312 | 1434 | 0.007562493 | 0.9723025
1.732051 | 413 | 0.00217804 | 0.9744805
1.802776 | 1117 | 0.005890729 | 0.9803713
1.870829 | 1349 | 0.007114228 | 0.9874855
2 | 225 | 0.001186584 | 0.9886721
2.061553 | 860 | 0.004535387 | 0.9932075
2.12132 | 387 | 0.002040924 | 0.9952484
2.179449 | 175 | 0.0009228984 | 0.9961713
2.236068 | 157 | 0.0008279717 | 0.9969993
2.291288 | 194 | 0.001023099 | 0.9980224
2.345208 | 86 | 0.0004535387 | 0.9984759
2.44949 | 61 | 0.000321696 | 0.9987976
2.5 | 74 | 0.0003902542 | 0.9991878
2.54951 | 87 | 0.0004588124 | 0.9996467
2.598076 | 21 | 0.0001107478 | 0.9997574
2.692582 | 22 | 0.0001160215 | 0.9998734
2.738613 | 10 | 5.273705e-05 | 0.9999262
2.828427 | 2 | 1.054741e-05 | 0.9999367
2.872281 | 6 | 3.164223e-05 | 0.9999684
2.915476 | 4 | 2.109482e-05 | 0.9999895
2.95804 | 2 | 1.054741e-05 | 1
两点相关函数 / Two-Point Correlation
Status | ok
Method | periodic_fft_radial_shells_v1
Pore label | 0
Porosity | 0.2766571
Voxel size (um) | 0.5
Periodic axes | xyz
Radial bins | bin_0_origin_only; bin_k: (k-1)*h < distance <= k*h
Normalization | joint_probability; C(0)=porosity
Radius upper edge (um) | Pore-pore probability | Displacement count | Mean distance (um)
0 | 0.2766571 | 1 | 0
0.5 | 0.1424472 | 6 | 0.5
1 | 0.1106121 | 26 | 0.8235956
1.5 | 0.09577806 | 90 | 1.313303
2 | 0.0956381 | 134 | 1.766191
2.5 | 0.09438481 | 258 | 2.253291
3 | 0.09304162 | 410 | 2.770151
3.5 | 0.09207434 | 494 | 3.265115
4 | 0.09121306 | 690 | 3.741377
4.5 | 0.09030682 | 962 | 4.254797
5 | 0.08944651 | 1098 | 4.759989
5.5 | 0.08864764 | 1406 | 5.252971
6 | 0.08782865 | 1578 | 5.743306
6.5 | 0.08709105 | 2018 | 6.243088
7 | 0.08633747 | 2342 | 6.754523
7.5 | 0.0855911 | 2634 | 7.258808
8 | 0.08487123 | 2930 | 7.74816
8.5 | 0.08413871 | 3402 | 8.24276
9 | 0.08345356 | 3926 | 8.747226
9.5 | 0.08276677 | 4266 | 9.248753
10 | 0.08209199 | 4730 | 9.745648
10.5 | 0.08141264 | 5510 | 10.25421
11 | 0.08081588 | 5562 | 10.75425
11.5 | 0.0802167 | 6410 | 11.24499
12 | 0.07962159 | 6894 | 11.74507
12.5 | 0.07905276 | 7490 | 12.24414
13 | 0.078565 | 8258 | 12.74442
13.5 | 0.07806357 | 8994 | 13.25285
14 | 0.07757187 | 9446 | 13.75428
14.5 | 0.07715399 | 9978 | 14.2483
15 | 0.07671775 | 11138 | 14.74781
15.5 | 0.07635023 | 11406 | 15.24523
16 | 0.07600383 | 12575 | 15.74338
16.5 | 0.07557433 | 12848 | 16.24802
17 | 0.07497673 | 12060 | 16.74981
17.5 | 0.07447727 | 11804 | 17.24779
18 | 0.07398067 | 11016 | 17.74665
18.5 | 0.07352894 | 10700 | 18.24765
19 | 0.07308623 | 9756 | 18.74616
19.5 | 0.07266161 | 9224 | 19.24436
20 | 0.07228677 | 8408 | 19.74275
20.5 | 0.07187158 | 7452 | 20.23495
21 | 0.07154935 | 7040 | 20.73669
21.5 | 0.07112909 | 5820 | 21.24199
22 | 0.07081862 | 4880 | 21.7372
22.5 | 0.0703795 | 3936 | 22.23025
23 | 0.0698659 | 2999 | 22.73344
23.5 | 0.06946144 | 2180 | 23.23696
24 | 0.06915643 | 1620 | 23.72792
24.5 | 0.06881079 | 1208 | 24.21513
25 | 0.06848218 | 942 | 24.73838
25.5 | 0.06815913 | 584 | 25.28237
26 | 0.06792925 | 284 | 25.76662
26.5 | 0.0677609 | 192 | 26.16873
27 | 0.06753217 | 104 | 26.67748
27.5 | 0.06754939 | 24 | 27.213
28 | 0.06820679 | 1 | 27.71281
x displacement (um) | Pore-pore probability
0 | 0.2766571
0.5 | 0.1451988
1 | 0.09827042
1.5 | 0.09409714
2 | 0.09634018
2.5 | 0.09407806
3 | 0.0932579
3.5 | 0.09263611
4 | 0.09193802
4.5 | 0.0908203125
5 | 0.090271
5.5 | 0.09021378
6 | 0.08978653
6.5 | 0.08891678
7 | 0.08782196
7.5 | 0.08718109
8 | 0.08724213
8.5 | 0.08685303
9 | 0.08628464
9.5 | 0.08553696
10 | 0.0848999
10.5 | 0.0849609375
11 | 0.08498383
11.5 | 0.08425903
12 | 0.08386993
12.5 | 0.08362579
13 | 0.08282852
13.5 | 0.08304977
14 | 0.08261108
14.5 | 0.08226013
15 | 0.08212662
15.5 | 0.08295822
16 | 0.08357239
y displacement (um) | Pore-pore probability
0 | 0.2766571
0.5 | 0.1449013
1 | 0.09829712
1.5 | 0.09418106
2 | 0.09585571
2.5 | 0.09298706
3 | 0.09158707
3.5 | 0.09130096
4 | 0.09002304
4.5 | 0.08863831
5 | 0.0873642
5.5 | 0.08650208
6 | 0.0853653
6.5 | 0.08450699
7 | 0.08298492
7.5 | 0.08221817
8 | 0.08161545
8.5 | 0.0810546875
9 | 0.07914734
9.5 | 0.0774231
10 | 0.07711792
10.5 | 0.07632065
11 | 0.07492065
11.5 | 0.07366562
12 | 0.07276917
12.5 | 0.07244873
13 | 0.07198334
13.5 | 0.0715332
14 | 0.07071686
14.5 | 0.07026672
15 | 0.07001877
15.5 | 0.06929398
16 | 0.06932068
z displacement (um) | Pore-pore probability
0 | 0.2766571
0.5 | 0.1372414
1 | 0.0962944
1.5 | 0.09705353
2 | 0.09617233
2.5 | 0.0946312
3 | 0.09387207
3.5 | 0.09312439
4 | 0.0932579
4.5 | 0.09257889
5 | 0.09072495
5.5 | 0.09077454
6 | 0.09093857
6.5 | 0.08967209
7 | 0.08961487
7.5 | 0.08899689
8 | 0.08804321
8.5 | 0.08825684
9 | 0.08904648
9.5 | 0.08932495
10 | 0.08808517
10.5 | 0.08815002
11 | 0.08786774
11.5 | 0.08703232
12 | 0.08661652
12.5 | 0.08644104
13 | 0.08634949
13.5 | 0.08689499
14 | 0.08690643
14.5 | 0.08688736
15 | 0.08671188
15.5 | 0.08634567
16 | 0.08666229