## SpecificSurfaceArea
名称 / Name | 数值 / Value
输入结构 / Input Structure | 20260914_40
电解液相体积分数 / Electrolyte Volume Fraction | 0.2399673
颗粒相体积分数 / Particle Volume Fraction | 0.6658401
CBD相体积分数 / CBD Volume Fraction | 0.0941925
固体体素数量 / Solid Voxel Count | 174546
总界面面积 (um^2) / Total Interfacial Area (um^2) | 43744
总固体体积 (um^3) / Total Solid Volume (um^3) | 21818.25
比表面积 (1/um) / Specific Surface Area (1/um) | 2.004927
总集群数量 / Total Cluster Count | 4
最大颗粒集群体积 (voxel) / Largest Particle Cluster Volume (voxel) | 174534
未知颗粒集群数量 / Unknown Particle Cluster Count | 3
未知颗粒集群总体积 (voxel) / Total Unknown Particle Cluster Volume (voxel) | 12
未知颗粒体积分数 / Unknown Particle Volume Fraction | 6.874979e-05
归一化平均团簇体积 / Normalized Average Cluster Volume | 1
电子连接度 / Electronic Connectivity | 0.9999427
电解液相连通率 / Electrolyte Connectivity | 0.9876005
是否贯通 / Percolating | 是 / Yes
曲折度τ / Tortuosity τ | 1.121862
等效当量颗粒粒径 (um) / Equivalent Particle Diameter (um) | 21.84006
瓶颈度 beta / Constrictivity (x) | 0.5
瓶颈半径 r_min (um) | 0.5
孔体半径 r_max (um) | 0.7071068
瓶颈度状态 / Constrictivity Status | ok
侵入入口 / Intrusion Inlet | low
球心邻域 / Center Connectivity | 26
算法版本 / Method | edt_critical_radii_closed_dilation_v2
半径采样 / Radius Sampling | All positive EDT values
Radius (um) | CPSD (total volume fraction) | MIP (total volume fraction)
0 | 0.2399673 | 0.2374535
0.5 | 0.2399673 | 0.2374535
0.7071068 | 0.1393356 | 0.01408005
0.8660254 | 0.04767227 | 0.001361847
1 | 0.02839279 | 0.0006217957
1.118034 | 0.01988602 | 0.0001373291
1.224745 | 0.003955841 | 0
1.414214 | 0.001407623 | 0
1.5 | 0 | 0
弦长分布 / Chord Length
Status | ok
Method | periodic_voxel_runs_v1
Pore label | 0
Voxel size (um) | 0.5
Periodic axes | xyz
Sample count | 25576
Mean (um) | 1.229786
Population std (um) | 1.024719
Quantile method | inverse_empirical_cdf
Axis | x
Window-spanning lines | 0
Full pore line policy | one_period_censored
Quantile | Length (um)
0.05 | 0.5
0.1 | 0.5
0.15 | 0.5
0.2 | 0.5
0.25 | 0.5
0.3 | 0.5
0.35 | 0.5
0.4 | 0.5
0.45 | 1
0.5 | 1
0.55 | 1
0.6 | 1
0.65 | 1
0.7 | 1.5
0.75 | 1.5
0.8 | 2
0.85 | 2
0.9 | 2.5
0.95 | 3.5
Length (um) | Count | Probability mass | CDF
0.5 | 11215 | 0.438497 | 0.438497
1 | 5786 | 0.2262277 | 0.6647247
1.5 | 3323 | 0.1299265 | 0.7946512
2 | 1889 | 0.0738583 | 0.8685095
2.5 | 1210 | 0.04730998 | 0.9158195
3 | 816 | 0.03190491 | 0.9477244
3.5 | 489 | 0.01911949 | 0.9668439
4 | 313 | 0.01223804 | 0.979082
4.5 | 204 | 0.007976228 | 0.9870582
5 | 129 | 0.005043791 | 0.992102
5.5 | 81 | 0.003167032 | 0.995269
6 | 39 | 0.001524867 | 0.9967939
6.5 | 31 | 0.001212074 | 0.9980059
7 | 14 | 0.0005473882 | 0.9985533
7.5 | 11 | 0.0004300907 | 0.9989834
8 | 10 | 0.0003909916 | 0.9993744
8.5 | 2 | 7.819831e-05 | 0.9994526
9 | 6 | 0.0002345949 | 0.9996872
9.5 | 3 | 0.0001172975 | 0.9998045
10 | 1 | 3.909916e-05 | 0.9998436
11 | 2 | 7.819831e-05 | 0.9999218
11.5 | 1 | 3.909916e-05 | 0.9999609
13 | 1 | 3.909916e-05 | 1
球接触分布 / Spherical Contact
Status | ok
Method | periodic_solid_to_pore_edt_v1
Pore label | 0
Voxel size (um) | 0.5
Periodic axes | xyz
Sample count | 199238
Mean (um) | 0.7325725
Population std (um) | 0.2799636
Quantile method | inverse_empirical_cdf
Distance direction | solid_to_pore
Distance convention | voxel_center_to_voxel_center
Quantile | Length (um)
0.05 | 0.5
0.1 | 0.5
0.15 | 0.5
0.2 | 0.5
0.25 | 0.5
0.3 | 0.5
0.35 | 0.5
0.4 | 0.5
0.45 | 0.7071068
0.5 | 0.7071068
0.55 | 0.7071068
0.6 | 0.7071068
0.65 | 0.7071068
0.7 | 0.8660254
0.75 | 0.8660254
0.8 | 1
0.85 | 1.118034
0.9 | 1.118034
0.95 | 1.224745
Length (um) | Count | Probability mass | CDF
0.5 | 86411 | 0.4337074 | 0.4337074
0.7071068 | 52849 | 0.2652556 | 0.698963
0.8660254 | 18423 | 0.0924673 | 0.7914303
1 | 10558 | 0.0529919 | 0.8444222
1.118034 | 17309 | 0.086876 | 0.9312982
1.224745 | 5931 | 0.02976842 | 0.9610667
1.414214 | 1932 | 0.009696945 | 0.9707636
1.5 | 2569 | 0.01289413 | 0.9836577
1.581139 | 1100 | 0.005521035 | 0.9891788
1.658312 | 681 | 0.003418023 | 0.9925968
1.732051 | 187 | 0.000938576 | 0.9935354
1.802776 | 436 | 0.002188338 | 0.9957237
1.870829 | 456 | 0.00228872 | 0.9980124
2 | 41 | 0.000205784 | 0.9982182
2.061553 | 207 | 0.001038958 | 0.9992572
2.12132 | 63 | 0.0003162047 | 0.9995734
2.179449 | 35 | 0.0001756693 | 0.999749
2.236068 | 12 | 6.022947e-05 | 0.9998093
2.291288 | 22 | 0.0001104207 | 0.9999197
2.345208 | 7 | 3.513386e-05 | 0.9999548
2.44949 | 3 | 1.505737e-05 | 0.9999699
2.5 | 5 | 2.509561e-05 | 0.999995
2.598076 | 1 | 5.019123e-06 | 1
两点相关函数 / Two-Point Correlation
Status | ok
Method | periodic_fft_radial_shells_v1
Pore label | 0
Porosity | 0.2399673
Voxel size (um) | 0.5
Periodic axes | xyz
Radial bins | bin_0_origin_only; bin_k: (k-1)*h < distance <= k*h
Normalization | joint_probability; C(0)=porosity
Radius upper edge (um) | Pore-pore probability | Displacement count | Mean distance (um)
0 | 0.2399673 | 1 | 0
0.5 | 0.1429914 | 6 | 0.5
1 | 0.1119537 | 26 | 0.8235956
1.5 | 0.08141564 | 90 | 1.313303
2 | 0.06854897 | 134 | 1.766191
2.5 | 0.06495613 | 258 | 2.253291
3 | 0.06490977 | 410 | 2.770151
3.5 | 0.06366385 | 494 | 3.265115
4 | 0.06224775 | 690 | 3.741377
4.5 | 0.06124952 | 962 | 4.254797
5 | 0.06045485 | 1098 | 4.759989
5.5 | 0.05977681 | 1406 | 5.252971
6 | 0.05927064 | 1578 | 5.743306
6.5 | 0.05887149 | 2018 | 6.243088
7 | 0.05842992 | 2342 | 6.754523
7.5 | 0.05802008 | 2634 | 7.258808
8 | 0.05774659 | 2930 | 7.74816
8.5 | 0.05757714 | 3402 | 8.24276
9 | 0.05746545 | 3926 | 8.747226
9.5 | 0.05735592 | 4266 | 9.248753
10 | 0.05728627 | 4730 | 9.745648
10.5 | 0.05724629 | 5510 | 10.25421
11 | 0.05725951 | 5562 | 10.75425
11.5 | 0.0572401 | 6410 | 11.24499
12 | 0.05721047 | 6894 | 11.74507
12.5 | 0.0571601 | 7490 | 12.24414
13 | 0.05713192 | 8258 | 12.74442
13.5 | 0.05714522 | 8994 | 13.25285
14 | 0.05718998 | 9446 | 13.75428
14.5 | 0.05725008 | 9978 | 14.2483
15 | 0.0573037 | 11138 | 14.74781
15.5 | 0.05732441 | 11406 | 15.24523
16 | 0.05733827 | 12575 | 15.74338
16.5 | 0.05733415 | 12848 | 16.24802
17 | 0.05733207 | 12060 | 16.74981
17.5 | 0.05735221 | 11804 | 17.24779
18 | 0.057398 | 11016 | 17.74665
18.5 | 0.05743188 | 10700 | 18.24765
19 | 0.05748172 | 9756 | 18.74616
19.5 | 0.05754236 | 9224 | 19.24436
20 | 0.05761296 | 8408 | 19.74275
20.5 | 0.05771466 | 7452 | 20.23495
21 | 0.05774823 | 7040 | 20.73669
21.5 | 0.05783477 | 5820 | 21.24199
22 | 0.05781802 | 4880 | 21.7372
22.5 | 0.05793433 | 3936 | 22.23025
23 | 0.05817957 | 2999 | 22.73344
23.5 | 0.058405 | 2180 | 23.23696
24 | 0.05861758 | 1620 | 23.72792
24.5 | 0.05890306 | 1208 | 24.21513
25 | 0.05914885 | 942 | 24.73838
25.5 | 0.05936485 | 584 | 25.28237
26 | 0.05951613 | 284 | 25.76662
26.5 | 0.05965523 | 192 | 26.16873
27 | 0.06042502 | 104 | 26.67748
27.5 | 0.06135114 | 24 | 27.213
28 | 0.0617981 | 1 | 27.71281
x displacement (um) | Pore-pore probability
0 | 0.2399673
0.5 | 0.1424026
1 | 0.09725189
1.5 | 0.07228851
2 | 0.06906509
2.5 | 0.06401062
3 | 0.06348038
3.5 | 0.06173325
4 | 0.0615387
4.5 | 0.06196213
5 | 0.06126785
5.5 | 0.06093979
6 | 0.06017303
6.5 | 0.06002426
7 | 0.05951309
7.5 | 0.05977631
8 | 0.05926895
8.5 | 0.05887985
9 | 0.05879211
9.5 | 0.05912781
10 | 0.05957413
10.5 | 0.05909729
11 | 0.0586586
11.5 | 0.05893707
12 | 0.05988312
12.5 | 0.0604248
13 | 0.06011581
13.5 | 0.06046295
14 | 0.06039047
14.5 | 0.06041718
15 | 0.06048203
15.5 | 0.06050491
16 | 0.06023407
y displacement (um) | Pore-pore probability
0 | 0.2399673
0.5 | 0.1423149
1 | 0.09648132
1.5 | 0.07106018
2 | 0.06760025
2.5 | 0.06363678
3 | 0.06405258
3.5 | 0.06330109
4 | 0.06267548
4.5 | 0.06176758
5 | 0.06094742
5.5 | 0.05994034
6 | 0.05905914
6.5 | 0.05882263
7 | 0.05921555
7.5 | 0.05980682
8 | 0.06044388
8.5 | 0.05968475
9 | 0.05881119
9.5 | 0.0587616
10 | 0.05822754
10.5 | 0.05837631
11 | 0.05823135
11.5 | 0.05771637
12 | 0.05679321
12.5 | 0.05643082
13 | 0.05620575
13.5 | 0.05607605
14 | 0.05612946
14.5 | 0.05628967
15 | 0.05587006
15.5 | 0.05660248
16 | 0.0566864
z displacement (um) | Pore-pore probability
0 | 0.2399673
0.5 | 0.1442566
1 | 0.0986557
1.5 | 0.07260513
2 | 0.06847382
2.5 | 0.06342697
3 | 0.06412125
3.5 | 0.06230545
4 | 0.06122589
4.5 | 0.05971146
5 | 0.05849838
5.5 | 0.05731201
6 | 0.05726242
6.5 | 0.05709839
7 | 0.05696106
7.5 | 0.05644608
8 | 0.05616379
8.5 | 0.05500412
9 | 0.05401993
9.5 | 0.05383301
10 | 0.05419159
10.5 | 0.05456161
11 | 0.05586243
11.5 | 0.05636597
12 | 0.05598831
12.5 | 0.05521011
13 | 0.05473328
13.5 | 0.0543251
14 | 0.0547142
14.5 | 0.05458069
15 | 0.05456161
15.5 | 0.05439377
16 | 0.05437469