## SpecificSurfaceArea
名称 / Name | 数值 / Value
输入结构 / Input Structure | 20260914_47
电解液相体积分数 / Electrolyte Volume Fraction | 0.3091698
颗粒相体积分数 / Particle Volume Fraction | 0.5936203
CBD相体积分数 / CBD Volume Fraction | 0.09720993
固体体素数量 / Solid Voxel Count | 155614
总界面面积 (um^2) / Total Interfacial Area (um^2) | 71022.25
总固体体积 (um^3) / Total Solid Volume (um^3) | 19451.75
比表面积 (1/um) / Specific Surface Area (1/um) | 3.651201
总集群数量 / Total Cluster Count | 2
最大颗粒集群体积 (voxel) / Largest Particle Cluster Volume (voxel) | 155613
未知颗粒集群数量 / Unknown Particle Cluster Count | 1
未知颗粒集群总体积 (voxel) / Total Unknown Particle Cluster Volume (voxel) | 1
未知颗粒体积分数 / Unknown Particle Volume Fraction | 6.426157e-06
归一化平均团簇体积 / Normalized Average Cluster Volume | 1
电子连接度 / Electronic Connectivity | 1
电解液相连通率 / Electrolyte Connectivity | 0.9909682
是否贯通 / Percolating | 是 / Yes
曲折度τ / Tortuosity τ | 1.077368
等效当量颗粒粒径 (um) / Equivalent Particle Diameter (um) | 26.48358
瓶颈度 beta / Constrictivity (x) | 1
瓶颈半径 r_min (um) | 0.5
孔体半径 r_max (um) | 0.5
瓶颈度状态 / Constrictivity Status | ok
侵入入口 / Intrusion Inlet | low
球心邻域 / Center Connectivity | 26
算法版本 / Method | edt_critical_radii_closed_dilation_v2
半径采样 / Radius Sampling | All positive EDT values
Radius (um) | CPSD (total volume fraction) | MIP (total volume fraction)
0 | 0.3091698 | 0.3071671
0.5 | 0.3091698 | 0.3071671
0.7071068 | 0.09677887 | 0.001781464
0.8660254 | 0.001789093 | 0
1 | 0.0003089905 | 0
1.5 | 0 | 0
弦长分布 / Chord Length
Status | ok
Method | periodic_voxel_runs_v1
Pore label | 0
Voxel size (um) | 0.5
Periodic axes | xyz
Sample count | 40314
Mean (um) | 1.005197
Population std (um) | 0.7195241
Quantile method | inverse_empirical_cdf
Axis | x
Window-spanning lines | 0
Full pore line policy | one_period_censored
Quantile | Length (um)
0.05 | 0.5
0.1 | 0.5
0.15 | 0.5
0.2 | 0.5
0.25 | 0.5
0.3 | 0.5
0.35 | 0.5
0.4 | 0.5
0.45 | 0.5
0.5 | 1
0.55 | 1
0.6 | 1
0.65 | 1
0.7 | 1
0.75 | 1
0.8 | 1.5
0.85 | 1.5
0.9 | 2
0.95 | 2.5
Length (um) | Count | Probability mass | CDF
0.5 | 20055 | 0.4974699 | 0.4974699
1 | 10228 | 0.2537084 | 0.7511783
1.5 | 4918 | 0.1219924 | 0.8731706
2 | 2552 | 0.06330307 | 0.9364737
2.5 | 1216 | 0.03016322 | 0.9666369
3 | 661 | 0.01639629 | 0.9830332
3.5 | 322 | 0.0079873 | 0.9910205
4 | 180 | 0.00446495 | 0.9954854
4.5 | 86 | 0.002133254 | 0.9976187
5 | 44 | 0.001091432 | 0.9987101
5.5 | 28 | 0.0006945478 | 0.9994047
6 | 12 | 0.0002976633 | 0.9997023
6.5 | 7 | 0.0001736369 | 0.999876
7 | 3 | 7.441584e-05 | 0.9999504
8.5 | 1 | 2.480528e-05 | 0.9999752
9 | 1 | 2.480528e-05 | 1
球接触分布 / Spherical Contact
Status | ok
Method | periodic_solid_to_pore_edt_v1
Pore label | 0
Voxel size (um) | 0.5
Periodic axes | xyz
Sample count | 181097
Mean (um) | 0.7016938
Population std (um) | 0.3675956
Quantile method | inverse_empirical_cdf
Distance direction | solid_to_pore
Distance convention | voxel_center_to_voxel_center
Quantile | Length (um)
0.05 | 0.5
0.1 | 0.5
0.15 | 0.5
0.2 | 0.5
0.25 | 0.5
0.3 | 0.5
0.35 | 0.5
0.4 | 0.5
0.45 | 0.5
0.5 | 0.5
0.55 | 0.5
0.6 | 0.5
0.65 | 0.7071068
0.7 | 0.7071068
0.75 | 0.7071068
0.8 | 0.8660254
0.85 | 1
0.9 | 1.224745
0.95 | 1.581139
Length (um) | Count | Probability mass | CDF
0.5 | 113187 | 0.6250076 | 0.6250076
0.7071068 | 31620 | 0.1746026 | 0.7996102
0.8660254 | 5631 | 0.03109383 | 0.830704
1 | 3849 | 0.0212538 | 0.8519578
1.118034 | 8041 | 0.04440162 | 0.8963594
1.224745 | 4202 | 0.02320303 | 0.9195624
1.414214 | 1850 | 0.01021552 | 0.929778
1.5 | 3396 | 0.01875238 | 0.9485303
1.581139 | 1966 | 0.01085606 | 0.9593864
1.658312 | 1311 | 0.007239214 | 0.9666256
1.732051 | 385 | 0.002125933 | 0.9687516
1.802776 | 1044 | 0.005764866 | 0.9745164
1.870829 | 1406 | 0.007763795 | 0.9822802
2 | 241 | 0.001330779 | 0.983611
2.061553 | 1003 | 0.005538468 | 0.9891495
2.12132 | 482 | 0.002661557 | 0.991811
2.179449 | 252 | 0.001391519 | 0.9932025
2.236068 | 225 | 0.001242428 | 0.994445
2.291288 | 317 | 0.001750443 | 0.9961954
2.345208 | 141 | 0.0007785883 | 0.996974
2.44949 | 108 | 0.0005963655 | 0.9975704
2.5 | 119 | 0.0006571064 | 0.9982275
2.54951 | 156 | 0.0008614168 | 0.9990889
2.598076 | 45 | 0.0002484856 | 0.9993374
2.692582 | 71 | 0.0003920551 | 0.9997294
2.738613 | 19 | 0.0001049161 | 0.9998343
2.828427 | 7 | 3.865332e-05 | 0.999873
2.872281 | 11 | 6.074093e-05 | 0.9999337
2.915476 | 7 | 3.865332e-05 | 0.9999724
2.95804 | 4 | 2.208761e-05 | 0.9999945
3.082207 | 1 | 5.521903e-06 | 1
两点相关函数 / Two-Point Correlation
Status | ok
Method | periodic_fft_radial_shells_v1
Pore label | 0
Porosity | 0.3091698
Voxel size (um) | 0.5
Periodic axes | xyz
Radial bins | bin_0_origin_only; bin_k: (k-1)*h < distance <= k*h
Normalization | joint_probability; C(0)=porosity
Radius upper edge (um) | Pore-pore probability | Displacement count | Mean distance (um)
0 | 0.3091698 | 1 | 0
0.5 | 0.162365 | 6 | 0.5
1 | 0.1281313 | 26 | 0.8235956
1.5 | 0.1143972 | 90 | 1.313303
2 | 0.115067 | 134 | 1.766191
2.5 | 0.1140038 | 258 | 2.253291
3 | 0.1122813 | 410 | 2.770151
3.5 | 0.1107441 | 494 | 3.265115
4 | 0.1094254 | 690 | 3.741377
4.5 | 0.1080549 | 962 | 4.254797
5 | 0.1066938 | 1098 | 4.759989
5.5 | 0.1054585 | 1406 | 5.252971
6 | 0.104296 | 1578 | 5.743306
6.5 | 0.1030694 | 2018 | 6.243088
7 | 0.1018817 | 2342 | 6.754523
7.5 | 0.1008653 | 2634 | 7.258808
8 | 0.09991616 | 2930 | 7.74816
8.5 | 0.09902169 | 3402 | 8.24276
9 | 0.09812719 | 3926 | 8.747226
9.5 | 0.09735054 | 4266 | 9.248753
10 | 0.09669398 | 4730 | 9.745648
10.5 | 0.096061 | 5510 | 10.25421
11 | 0.09550099 | 5562 | 10.75425
11.5 | 0.09499258 | 6410 | 11.24499
12 | 0.09454756 | 6894 | 11.74507
12.5 | 0.09417665 | 7490 | 12.24414
13 | 0.09386812 | 8258 | 12.74442
13.5 | 0.09364805 | 8994 | 13.25285
14 | 0.09349223 | 9446 | 13.75428
14.5 | 0.09337886 | 9978 | 14.2483
15 | 0.0933306 | 11138 | 14.74781
15.5 | 0.09335392 | 11406 | 15.24523
16 | 0.09340306 | 12575 | 15.74338
16.5 | 0.09352697 | 12848 | 16.24802
17 | 0.09378143 | 12060 | 16.74981
17.5 | 0.09404813 | 11804 | 17.24779
18 | 0.09437319 | 11016 | 17.74665
18.5 | 0.09467734 | 10700 | 18.24765
19 | 0.09508285 | 9756 | 18.74616
19.5 | 0.09541444 | 9224 | 19.24436
20 | 0.09572959 | 8408 | 19.74275
20.5 | 0.0961927 | 7452 | 20.23495
21 | 0.09651378 | 7040 | 20.73669
21.5 | 0.09712068 | 5820 | 21.24199
22 | 0.09750725 | 4880 | 21.7372
22.5 | 0.09821123 | 3936 | 22.23025
23 | 0.09919368 | 2999 | 22.73344
23.5 | 0.0999458 | 2180 | 23.23696
24 | 0.1005476 | 1620 | 23.72792
24.5 | 0.1011137 | 1208 | 24.21513
25 | 0.101683 | 942 | 24.73838
25.5 | 0.1021334 | 584 | 25.28237
26 | 0.1023415 | 284 | 25.76662
26.5 | 0.1025659 | 192 | 26.16873
27 | 0.1026183 | 104 | 26.67748
27.5 | 0.1023191 | 24 | 27.213
28 | 0.1023178 | 1 | 27.71281
x displacement (um) | Pore-pore probability
0 | 0.3091698
0.5 | 0.1553841
1 | 0.1182556
1.5 | 0.1149139
2 | 0.1150398
2.5 | 0.1133842
3 | 0.1115608
3.5 | 0.1103783
4 | 0.1087227
4.5 | 0.1077042
5 | 0.1068306
5.5 | 0.1055641
6 | 0.1044235
6.5 | 0.1033363
7 | 0.1014328
7.5 | 0.1006393
8 | 0.09912109375
8.5 | 0.09916306
9 | 0.0989151
9.5 | 0.09781265
10 | 0.09688568
10.5 | 0.09698868
11 | 0.09635162
11.5 | 0.09555435
12 | 0.09499359
12.5 | 0.09436798
13 | 0.09365845
13.5 | 0.09362793
14 | 0.09314346
14.5 | 0.09313202
15 | 0.0931282
15.5 | 0.09297943
16 | 0.09233856
y displacement (um) | Pore-pore probability
0 | 0.3091698
0.5 | 0.155304
1 | 0.118206
1.5 | 0.1151733
2 | 0.1160889
2.5 | 0.1142197
3 | 0.1119232
3.5 | 0.1096001
4 | 0.1079712
4.5 | 0.1069794
5 | 0.1058006
5.5 | 0.104538
6 | 0.1031532
6.5 | 0.101696
7 | 0.101059
7.5 | 0.09938812
8 | 0.09808731
8.5 | 0.09651566
9 | 0.09519196
9.5 | 0.09438705
10 | 0.09380341
10.5 | 0.09342194
11 | 0.09254456
11.5 | 0.09177017
12 | 0.09119034
12.5 | 0.09067917
13 | 0.08927155
13.5 | 0.08862305
14 | 0.08944702
14.5 | 0.08869934
15 | 0.08803558
15.5 | 0.08791733
16 | 0.08847046
z displacement (um) | Pore-pore probability
0 | 0.3091698
0.5 | 0.1764069
1 | 0.1250153
1.5 | 0.1136818
2 | 0.1157112
2.5 | 0.1134605
3 | 0.1132469
3.5 | 0.111412
4 | 0.1102409
4.5 | 0.1087799
5 | 0.1081009
5.5 | 0.1066132
6 | 0.105484
6.5 | 0.1050644
7 | 0.1043739
7.5 | 0.1035881
8 | 0.101963
8.5 | 0.1012764
9 | 0.1004639
9.5 | 0.09939575
10 | 0.0982132
10.5 | 0.09789276
11 | 0.09722137
11.5 | 0.097332
12 | 0.09771729
12.5 | 0.09641647
13 | 0.09545135
13.5 | 0.09611511
14 | 0.09648132
14.5 | 0.0959816
15 | 0.09618378
15.5 | 0.09591675
16 | 0.09634399