## SpecificSurfaceArea
名称 / Name | 数值 / Value
输入结构 / Input Structure | 20260914_48
电解液相体积分数 / Electrolyte Volume Fraction | 0.366951
颗粒相体积分数 / Particle Volume Fraction | 0.5608444
CBD相体积分数 / CBD Volume Fraction | 0.07220459
固体体素数量 / Solid Voxel Count | 147022
总界面面积 (um^2) / Total Interfacial Area (um^2) | 67083.75
总固体体积 (um^3) / Total Solid Volume (um^3) | 18377.75
比表面积 (1/um) / Specific Surface Area (1/um) | 3.65027
总集群数量 / Total Cluster Count | 12
最大颗粒集群体积 (voxel) / Largest Particle Cluster Volume (voxel) | 147001
未知颗粒集群数量 / Unknown Particle Cluster Count | 6
未知颗粒集群总体积 (voxel) / Total Unknown Particle Cluster Volume (voxel) | 16
未知颗粒体积分数 / Unknown Particle Volume Fraction | 0.0001088273
归一化平均团簇体积 / Normalized Average Cluster Volume | 0.1666723
电子连接度 / Electronic Connectivity | 0.9998912
电解液相连通率 / Electrolyte Connectivity | 0.992827
是否贯通 / Percolating | 是 / Yes
曲折度τ / Tortuosity τ | 1.052599
等效当量颗粒粒径 (um) / Equivalent Particle Diameter (um) | 14.30115
瓶颈度 beta / Constrictivity (x) | 0.5
瓶颈半径 r_min (um) | 0.5
孔体半径 r_max (um) | 0.7071068
瓶颈度状态 / Constrictivity Status | ok
侵入入口 / Intrusion Inlet | low
球心邻域 / Center Connectivity | 26
算法版本 / Method | edt_critical_radii_closed_dilation_v2
半径采样 / Radius Sampling | All positive EDT values
Radius (um) | CPSD (total volume fraction) | MIP (total volume fraction)
0 | 0.366951 | 0.3655739
0.5 | 0.366951 | 0.3655739
0.7071068 | 0.1882477 | 0.01180649
0.8660254 | 0.03322983 | 0.0002670288
1 | 0.01379395 | 0.000125885
1.118034 | 0.006999969 | 0
1.5 | 0 | 0
弦长分布 / Chord Length
Status | ok
Method | periodic_voxel_runs_v1
Pore label | 0
Voxel size (um) | 0.5
Periodic axes | xyz
Sample count | 38712
Mean (um) | 1.242431
Population std (um) | 1.004546
Quantile method | inverse_empirical_cdf
Axis | x
Window-spanning lines | 0
Full pore line policy | one_period_censored
Quantile | Length (um)
0.05 | 0.5
0.1 | 0.5
0.15 | 0.5
0.2 | 0.5
0.25 | 0.5
0.3 | 0.5
0.35 | 0.5
0.4 | 0.5
0.45 | 1
0.5 | 1
0.55 | 1
0.6 | 1
0.65 | 1
0.7 | 1.5
0.75 | 1.5
0.8 | 2
0.85 | 2
0.9 | 2.5
0.95 | 3
Length (um) | Count | Probability mass | CDF
0.5 | 16207 | 0.4186557 | 0.4186557
1 | 9001 | 0.2325119 | 0.6511676
1.5 | 5334 | 0.1377867 | 0.7889543
2 | 3144 | 0.08121513 | 0.8701695
2.5 | 1977 | 0.05106944 | 0.9212389
3 | 1142 | 0.0294999 | 0.9507388
3.5 | 691 | 0.01784976 | 0.9685886
4 | 437 | 0.01128849 | 0.979877
4.5 | 277 | 0.007155404 | 0.9870324
5 | 186 | 0.004804712 | 0.9918372
5.5 | 114 | 0.002944823 | 0.994782
6 | 77 | 0.001989047 | 0.996771
6.5 | 50 | 0.001291589 | 0.9980626
7 | 32 | 0.0008266171 | 0.9988892
7.5 | 15 | 0.0003874768 | 0.9992767
8 | 12 | 0.0003099814 | 0.9995867
8.5 | 4 | 0.0001033271 | 0.99969
9 | 9 | 0.0002324861 | 0.9999225
9.5 | 1 | 2.583178e-05 | 0.9999483
10.5 | 2 | 5.166357e-05 | 1
球接触分布 / Spherical Contact
Status | ok
Method | periodic_solid_to_pore_edt_v1
Pore label | 0
Voxel size (um) | 0.5
Periodic axes | xyz
Sample count | 165950
Mean (um) | 0.6896776
Population std (um) | 0.3764678
Quantile method | inverse_empirical_cdf
Distance direction | solid_to_pore
Distance convention | voxel_center_to_voxel_center
Quantile | Length (um)
0.05 | 0.5
0.1 | 0.5
0.15 | 0.5
0.2 | 0.5
0.25 | 0.5
0.3 | 0.5
0.35 | 0.5
0.4 | 0.5
0.45 | 0.5
0.5 | 0.5
0.55 | 0.5
0.6 | 0.5
0.65 | 0.5
0.7 | 0.7071068
0.75 | 0.7071068
0.8 | 0.7071068
0.85 | 0.8660254
0.9 | 1.118034
0.95 | 1.581139
Length (um) | Count | Probability mass | CDF
0.5 | 108652 | 0.6547273 | 0.6547273
0.7071068 | 28054 | 0.1690509 | 0.8237782
0.8660254 | 4750 | 0.02862308 | 0.8524013
1 | 2774 | 0.01671588 | 0.8691172
1.118034 | 5478 | 0.03300994 | 0.9021271
1.224745 | 3079 | 0.01855378 | 0.9206809
1.414214 | 1297 | 0.007815607 | 0.9284965
1.5 | 2787 | 0.01679422 | 0.9452908
1.581139 | 1753 | 0.01056342 | 0.9558542
1.658312 | 1129 | 0.006803254 | 0.9626574
1.732051 | 329 | 0.001982525 | 0.96464
1.802776 | 929 | 0.005598072 | 0.970238
1.870829 | 1328 | 0.00800241 | 0.9782404
2 | 293 | 0.001765592 | 0.980006
2.061553 | 987 | 0.005947575 | 0.9859536
2.12132 | 516 | 0.00310937 | 0.989063
2.179449 | 255 | 0.001536607 | 0.9905996
2.236068 | 235 | 0.001416089 | 0.9920157
2.291288 | 363 | 0.002187406 | 0.9942031
2.345208 | 117 | 0.0007050316 | 0.9949081
2.44949 | 112 | 0.0006749021 | 0.995583
2.5 | 162 | 0.0009761976 | 0.9965592
2.54951 | 223 | 0.001343778 | 0.997903
2.598076 | 72 | 0.0004338656 | 0.9983368
2.692582 | 93 | 0.0005604098 | 0.9988973
2.738613 | 60 | 0.0003615547 | 0.9992588
2.828427 | 8 | 4.820729e-05 | 0.999307
2.872281 | 31 | 0.0001868033 | 0.9994938
2.915476 | 21 | 0.0001265441 | 0.9996204
2.95804 | 20 | 0.0001205182 | 0.9997409
3 | 11 | 6.628503e-05 | 0.9998072
3.041381 | 6 | 3.615547e-05 | 0.9998433
3.082207 | 12 | 7.231094e-05 | 0.9999156
3.162278 | 3 | 1.807773e-05 | 0.9999337
3.201562 | 6 | 3.615547e-05 | 0.9999699
3.24037 | 2 | 1.205182e-05 | 0.9999819
3.316625 | 2 | 1.205182e-05 | 0.999994
3.354102 | 1 | 6.025911e-06 | 1
两点相关函数 / Two-Point Correlation
Status | ok
Method | periodic_fft_radial_shells_v1
Pore label | 0
Porosity | 0.366951
Voxel size (um) | 0.5
Periodic axes | xyz
Radial bins | bin_0_origin_only; bin_k: (k-1)*h < distance <= k*h
Normalization | joint_probability; C(0)=porosity
Radius upper edge (um) | Pore-pore probability | Displacement count | Mean distance (um)
0 | 0.366951 | 1 | 0
0.5 | 0.2181257 | 6 | 0.5
1 | 0.1807662 | 26 | 0.8235956
1.5 | 0.1599722 | 90 | 1.313303
2 | 0.1569555 | 134 | 1.766191
2.5 | 0.1556471 | 258 | 2.253291
3 | 0.1539597 | 410 | 2.770151
3.5 | 0.1528027 | 494 | 3.265115
4 | 0.1516982 | 690 | 3.741377
4.5 | 0.1505466 | 962 | 4.254797
5 | 0.149478 | 1098 | 4.759989
5.5 | 0.1484658 | 1406 | 5.252971
6 | 0.147534 | 1578 | 5.743306
6.5 | 0.1466446 | 2018 | 6.243088
7 | 0.1457506 | 2342 | 6.754523
7.5 | 0.1449222 | 2634 | 7.258808
8 | 0.1440168 | 2930 | 7.74816
8.5 | 0.1430892 | 3402 | 8.24276
9 | 0.1422802 | 3926 | 8.747226
9.5 | 0.1415064 | 4266 | 9.248753
10 | 0.1407377 | 4730 | 9.745648
10.5 | 0.1399343 | 5510 | 10.25421
11 | 0.1392187 | 5562 | 10.75425
11.5 | 0.1385639 | 6410 | 11.24499
12 | 0.137888 | 6894 | 11.74507
12.5 | 0.1372489 | 7490 | 12.24414
13 | 0.1366288 | 8258 | 12.74442
13.5 | 0.1360031 | 8994 | 13.25285
14 | 0.1354291 | 9446 | 13.75428
14.5 | 0.1349387 | 9978 | 14.2483
15 | 0.134484 | 11138 | 14.74781
15.5 | 0.13407 | 11406 | 15.24523
16 | 0.1336828 | 12575 | 15.74338
16.5 | 0.1332363 | 12848 | 16.24802
17 | 0.1326196 | 12060 | 16.74981
17.5 | 0.1321115 | 11804 | 17.24779
18 | 0.1316287 | 11016 | 17.74665
18.5 | 0.1311981 | 10700 | 18.24765
19 | 0.1307866 | 9756 | 18.74616
19.5 | 0.1304327 | 9224 | 19.24436
20 | 0.1301048 | 8408 | 19.74275
20.5 | 0.1298064 | 7452 | 20.23495
21 | 0.1296091 | 7040 | 20.73669
21.5 | 0.1293748 | 5820 | 21.24199
22 | 0.1292611 | 4880 | 21.7372
22.5 | 0.1290129 | 3936 | 22.23025
23 | 0.1286612 | 2999 | 22.73344
23.5 | 0.1284094 | 2180 | 23.23696
24 | 0.1282008 | 1620 | 23.72792
24.5 | 0.1280172 | 1208 | 24.21513
25 | 0.1279337 | 942 | 24.73838
25.5 | 0.1278581 | 584 | 25.28237
26 | 0.1279432 | 284 | 25.76662
26.5 | 0.1281102 | 192 | 26.16873
27 | 0.1281346 | 104 | 26.67748
27.5 | 0.1276382 | 24 | 27.213
28 | 0.1265564 | 1 | 27.71281
x displacement (um) | Pore-pore probability
0 | 0.366951
0.5 | 0.2192764
1 | 0.168972
1.5 | 0.1558762
2 | 0.1582489
2.5 | 0.156929
3 | 0.1559334
3.5 | 0.1553001
4 | 0.154808
4.5 | 0.15271
5 | 0.1520348
5.5 | 0.1523819
6 | 0.1535645
6.5 | 0.1527176
7 | 0.1511612
7.5 | 0.1514206
8 | 0.1514664
8.5 | 0.1505165
9 | 0.1502724
9.5 | 0.149437
10 | 0.1490784
10.5 | 0.148632
11 | 0.1480255
11.5 | 0.1484718
12 | 0.1486588
12.5 | 0.147625
13 | 0.1474915
13.5 | 0.1477966
14 | 0.1481133
14.5 | 0.1475563
15 | 0.1481361
15.5 | 0.1477356
16 | 0.1473312
y displacement (um) | Pore-pore probability
0 | 0.366951
0.5 | 0.2190132
1 | 0.1684265
1.5 | 0.1553383
2 | 0.156044
2.5 | 0.1537132
3 | 0.152195
3.5 | 0.1512833
4 | 0.1498718
4.5 | 0.14814
5 | 0.1462173
5.5 | 0.1446533
6 | 0.1441269
6.5 | 0.142578125
7 | 0.1416206
7.5 | 0.141098
8 | 0.1399155
8.5 | 0.1397324
9 | 0.1379547
9.5 | 0.13657
10 | 0.1356277
10.5 | 0.1348
11 | 0.1346016
11.5 | 0.1332664
12 | 0.1328354
12.5 | 0.1321526
13 | 0.1311378
13.5 | 0.1301613
14 | 0.1297874
14.5 | 0.1296692
15 | 0.1295395
15.5 | 0.1295357
16 | 0.1300659
z displacement (um) | Pore-pore probability
0 | 0.366951
0.5 | 0.2160873
1 | 0.1636314
1.5 | 0.1579666
2 | 0.157795
2.5 | 0.1554413
3 | 0.1533775
3.5 | 0.1526451
4 | 0.1520538
4.5 | 0.1516876
5 | 0.1500435
5.5 | 0.1486092
6 | 0.1494865
6.5 | 0.1484566
7 | 0.1470985
7.5 | 0.1458206
8 | 0.1447144
8.5 | 0.1437073
9 | 0.1430244
9.5 | 0.1420898
10 | 0.1413155
10.5 | 0.1404076
11 | 0.1403694
11.5 | 0.1398964
12 | 0.1399727
12.5 | 0.1389465
13 | 0.1370468
13.5 | 0.1368866
14 | 0.136982
14.5 | 0.136692
15 | 0.1362
15.5 | 0.1364403
16 | 0.1368256