## SpecificSurfaceArea
名称 / Name | 数值 / Value
输入结构 / Input Structure | 20260914_50
电解液相体积分数 / Electrolyte Volume Fraction | 0.3687248
颗粒相体积分数 / Particle Volume Fraction | 0.6003342
CBD相体积分数 / CBD Volume Fraction | 0.03094101
固体体素数量 / Solid Voxel Count | 157374
总界面面积 (um^2) / Total Interfacial Area (um^2) | 46547.25
总固体体积 (um^3) / Total Solid Volume (um^3) | 19671.75
比表面积 (1/um) / Specific Surface Area (1/um) | 2.366198
总集群数量 / Total Cluster Count | 2
最大颗粒集群体积 (voxel) / Largest Particle Cluster Volume (voxel) | 157372
未知颗粒集群数量 / Unknown Particle Cluster Count | 1
未知颗粒集群总体积 (voxel) / Total Unknown Particle Cluster Volume (voxel) | 2
未知颗粒体积分数 / Unknown Particle Volume Fraction | 1.270858e-05
归一化平均团簇体积 / Normalized Average Cluster Volume | 1
电子连接度 / Electronic Connectivity | 0.9999873
电解液相连通率 / Electrolyte Connectivity | 0.9981171
是否贯通 / Percolating | 是 / Yes
曲折度τ / Tortuosity τ | 1.056114
等效当量颗粒粒径 (um) / Equivalent Particle Diameter (um) | 26.58305
瓶颈度 beta / Constrictivity (x) | 0.5
瓶颈半径 r_min (um) | 0.5
孔体半径 r_max (um) | 0.7071068
瓶颈度状态 / Constrictivity Status | ok
侵入入口 / Intrusion Inlet | low
球心邻域 / Center Connectivity | 26
算法版本 / Method | edt_critical_radii_closed_dilation_v2
半径采样 / Radius Sampling | All positive EDT values
Radius (um) | CPSD (total volume fraction) | MIP (total volume fraction)
0 | 0.3687248 | 0.3680649
0.5 | 0.3687248 | 0.3680649
0.7071068 | 0.2689857 | 0.1608887
0.8660254 | 0.1146545 | 0.007461548
1 | 0.07395935 | 0.005584717
1.118034 | 0.04410172 | 0.0004005432
1.224745 | 0.01044083 | 0
1.414214 | 0.004985809 | 0
1.5 | 0.00144577 | 0
2 | 0 | 0
弦长分布 / Chord Length
Status | ok
Method | periodic_voxel_runs_v1
Pore label | 0
Voxel size (um) | 0.5
Periodic axes | xyz
Sample count | 31608
Mean (um) | 1.529027
Population std (um) | 1.286048
Quantile method | inverse_empirical_cdf
Axis | x
Window-spanning lines | 0
Full pore line policy | one_period_censored
Quantile | Length (um)
0.05 | 0.5
0.1 | 0.5
0.15 | 0.5
0.2 | 0.5
0.25 | 0.5
0.3 | 0.5
0.35 | 1
0.4 | 1
0.45 | 1
0.5 | 1
0.55 | 1
0.6 | 1.5
0.65 | 1.5
0.7 | 1.5
0.75 | 2
0.8 | 2.5
0.85 | 2.5
0.9 | 3
0.95 | 4
Length (um) | Count | Probability mass | CDF
0.5 | 10436 | 0.3301696 | 0.3301696
1 | 7111 | 0.2249747 | 0.5551443
1.5 | 4596 | 0.1454062 | 0.7005505
2 | 3101 | 0.09810807 | 0.7986586
2.5 | 1999 | 0.06324348 | 0.8619021
3 | 1359 | 0.04299544 | 0.9048975
3.5 | 933 | 0.02951784 | 0.9344153
4 | 643 | 0.02034295 | 0.9547583
4.5 | 455 | 0.01439509 | 0.9691534
5 | 311 | 0.009839281 | 0.9789927
5.5 | 206 | 0.006517337 | 0.98551
6 | 141 | 0.004460896 | 0.9899709
6.5 | 105 | 0.003321944 | 0.9932928
7 | 68 | 0.002151354 | 0.9954442
7.5 | 37 | 0.00117059 | 0.9966148
8 | 39 | 0.001233865 | 0.9978486
8.5 | 18 | 0.0005694761 | 0.9984181
9 | 15 | 0.0004745634 | 0.9988927
9.5 | 12 | 0.0003796507 | 0.9992723
10 | 4 | 0.0001265502 | 0.9993989
10.5 | 10 | 0.0003163756 | 0.9997153
11 | 2 | 6.327512e-05 | 0.9997785
11.5 | 2 | 6.327512e-05 | 0.9998418
12.5 | 1 | 3.163756e-05 | 0.9998734
13 | 1 | 3.163756e-05 | 0.9999051
14.5 | 2 | 6.327512e-05 | 0.9999684
16.5 | 1 | 3.163756e-05 | 1
球接触分布 / Spherical Contact
Status | ok
Method | periodic_solid_to_pore_edt_v1
Pore label | 0
Voxel size (um) | 0.5
Periodic axes | xyz
Sample count | 165485
Mean (um) | 0.6775608
Population std (um) | 0.2948376
Quantile method | inverse_empirical_cdf
Distance direction | solid_to_pore
Distance convention | voxel_center_to_voxel_center
Quantile | Length (um)
0.05 | 0.5
0.1 | 0.5
0.15 | 0.5
0.2 | 0.5
0.25 | 0.5
0.3 | 0.5
0.35 | 0.5
0.4 | 0.5
0.45 | 0.5
0.5 | 0.5
0.55 | 0.5
0.6 | 0.7071068
0.65 | 0.7071068
0.7 | 0.7071068
0.75 | 0.7071068
0.8 | 0.8660254
0.85 | 0.8660254
0.9 | 1
0.95 | 1.118034
Length (um) | Count | Probability mass | CDF
0.5 | 93331 | 0.5639847 | 0.5639847
0.7071068 | 37942 | 0.2292776 | 0.7932622
0.8660254 | 11729 | 0.07087651 | 0.8641387
1 | 6970 | 0.04211862 | 0.9062574
1.118034 | 7537 | 0.04554491 | 0.9518023
1.224745 | 2204 | 0.01331843 | 0.9651207
1.414214 | 1027 | 0.006206001 | 0.9713267
1.5 | 1089 | 0.006580657 | 0.9779074
1.581139 | 608 | 0.003674049 | 0.9815814
1.658312 | 442 | 0.002670937 | 0.9842523
1.732051 | 136 | 0.0008218268 | 0.9850742
1.802776 | 328 | 0.001982053 | 0.9870562
1.870829 | 498 | 0.003009336 | 0.9900656
2 | 72 | 0.0004350848 | 0.9905006
2.061553 | 364 | 0.002199595 | 0.9927002
2.12132 | 192 | 0.001160226 | 0.9938605
2.179449 | 107 | 0.0006465843 | 0.9945071
2.236068 | 93 | 0.0005619845 | 0.995069
2.291288 | 168 | 0.001015198 | 0.9960842
2.345208 | 64 | 0.000386742 | 0.996471
2.44949 | 62 | 0.0003746563 | 0.9968456
2.5 | 78 | 0.0004713418 | 0.997317
2.54951 | 128 | 0.000773484 | 0.9980905
2.598076 | 45 | 0.000271928 | 0.9983624
2.692582 | 88 | 0.0005317703 | 0.9988942
2.738613 | 39 | 0.0002356709 | 0.9991298
2.828427 | 11 | 6.647128e-05 | 0.9991963
2.872281 | 38 | 0.0002296281 | 0.9994259
2.915476 | 24 | 0.0001450283 | 0.999571
2.95804 | 22 | 0.0001329426 | 0.9997039
3 | 10 | 6.042844e-05 | 0.9997643
3.041381 | 4 | 2.417138e-05 | 0.9997885
3.082207 | 19 | 0.000114814 | 0.9999033
3.162278 | 3 | 1.812853e-05 | 0.9999214
3.201562 | 10 | 6.042844e-05 | 0.9999819
3.24037 | 1 | 6.042844e-06 | 0.9999879
3.354102 | 1 | 6.042844e-06 | 0.999994
3.391165 | 1 | 6.042844e-06 | 1
两点相关函数 / Two-Point Correlation
Status | ok
Method | periodic_fft_radial_shells_v1
Pore label | 0
Porosity | 0.3687248
Voxel size (um) | 0.5
Periodic axes | xyz
Radial bins | bin_0_origin_only; bin_k: (k-1)*h < distance <= k*h
Normalization | joint_probability; C(0)=porosity
Radius upper edge (um) | Pore-pore probability | Displacement count | Mean distance (um)
0 | 0.3687248 | 1 | 0
0.5 | 0.2549044 | 6 | 0.5
1 | 0.206447 | 26 | 0.8235956
1.5 | 0.1619576 | 90 | 1.313303
2 | 0.1440796 | 134 | 1.766191
2.5 | 0.1413708 | 258 | 2.253291
3 | 0.1434674 | 410 | 2.770151
3.5 | 0.1446473 | 494 | 3.265115
4 | 0.1438009 | 690 | 3.741377
4.5 | 0.1427829 | 962 | 4.254797
5 | 0.1422193 | 1098 | 4.759989
5.5 | 0.1418448 | 1406 | 5.252971
6 | 0.1412752 | 1578 | 5.743306
6.5 | 0.1406993 | 2018 | 6.243088
7 | 0.1401079 | 2342 | 6.754523
7.5 | 0.1397124 | 2634 | 7.258808
8 | 0.139354 | 2930 | 7.74816
8.5 | 0.1390014 | 3402 | 8.24276
9 | 0.1385925 | 3926 | 8.747226
9.5 | 0.1382441 | 4266 | 9.248753
10 | 0.1379075 | 4730 | 9.745648
10.5 | 0.1375085 | 5510 | 10.25421
11 | 0.137125 | 5562 | 10.75425
11.5 | 0.1367745 | 6410 | 11.24499
12 | 0.1365749 | 6894 | 11.74507
12.5 | 0.1363612 | 7490 | 12.24414
13 | 0.1361031 | 8258 | 12.74442
13.5 | 0.1357941 | 8994 | 13.25285
14 | 0.1355554 | 9446 | 13.75428
14.5 | 0.1353886 | 9978 | 14.2483
15 | 0.1352695 | 11138 | 14.74781
15.5 | 0.1351655 | 11406 | 15.24523
16 | 0.1350476 | 12575 | 15.74338
16.5 | 0.1349325 | 12848 | 16.24802
17 | 0.1348932 | 12060 | 16.74981
17.5 | 0.1349016 | 11804 | 17.24779
18 | 0.1349288 | 11016 | 17.74665
18.5 | 0.1349708 | 10700 | 18.24765
19 | 0.1350396 | 9756 | 18.74616
19.5 | 0.1350116 | 9224 | 19.24436
20 | 0.1349204 | 8408 | 19.74275
20.5 | 0.1348779 | 7452 | 20.23495
21 | 0.1349039 | 7040 | 20.73669
21.5 | 0.1350044 | 5820 | 21.24199
22 | 0.1350668 | 4880 | 21.7372
22.5 | 0.135135 | 3936 | 22.23025
23 | 0.1353132 | 2999 | 22.73344
23.5 | 0.1355559 | 2180 | 23.23696
24 | 0.1356924 | 1620 | 23.72792
24.5 | 0.1359068 | 1208 | 24.21513
25 | 0.1360665 | 942 | 24.73838
25.5 | 0.1358941 | 584 | 25.28237
26 | 0.1356404 | 284 | 25.76662
26.5 | 0.1352921 | 192 | 26.16873
27 | 0.1354551 | 104 | 26.67748
27.5 | 0.1359342 | 24 | 27.213
28 | 0.1368408 | 1 | 27.71281
x displacement (um) | Pore-pore probability
0 | 0.3687248
0.5 | 0.2481499
1 | 0.1792984
1.5 | 0.1447144
2 | 0.1430931
2.5 | 0.1435509
3 | 0.1456604
3.5 | 0.143219
4 | 0.1412544
4.5 | 0.1414986
5 | 0.142395
5.5 | 0.1426392
6 | 0.1418495
6.5 | 0.1407394
7 | 0.1400604
7.5 | 0.1400604
8 | 0.1396523
8.5 | 0.1390381
9 | 0.1392059
9.5 | 0.1385994
10 | 0.1377945
10.5 | 0.1371994
11 | 0.1368408
11.5 | 0.1370201
12 | 0.1376801
12.5 | 0.1383209
13 | 0.1387558
13.5 | 0.1376495
14 | 0.1361771
14.5 | 0.1354561
15 | 0.1364098
15.5 | 0.1367912
16 | 0.1368561
y displacement (um) | Pore-pore probability
0 | 0.3687248
0.5 | 0.2573471
1 | 0.1885872
1.5 | 0.1503067
2 | 0.1414948
2.5 | 0.1380653
3 | 0.1427879
3.5 | 0.1438332
4 | 0.1438789
4.5 | 0.143898
5 | 0.1429558
5.5 | 0.1411858
6 | 0.1401405
6.5 | 0.1388245
7 | 0.1385002
7.5 | 0.1380119
8 | 0.1383018
8.5 | 0.1378136
9 | 0.1372375
9.5 | 0.1376419
10 | 0.1376038
10.5 | 0.1367836
11 | 0.1357689
11.5 | 0.1355247
12 | 0.1356735
12.5 | 0.1354294
13 | 0.1355019
13.5 | 0.1350098
14 | 0.1337204
14.5 | 0.1328773
15 | 0.132843
15.5 | 0.1340637
16 | 0.134765625
z displacement (um) | Pore-pore probability
0 | 0.3687248
0.5 | 0.2592163
1 | 0.1902351
1.5 | 0.1518936
2 | 0.1411057
2.5 | 0.1385956
3 | 0.1437721
3.5 | 0.1441612
4 | 0.1432495
4.5 | 0.1418915
5 | 0.1409721
5.5 | 0.1405907
6 | 0.1401711
6.5 | 0.1404953
7 | 0.1403389
7.5 | 0.1396828
8 | 0.1394424
8.5 | 0.1395645
9 | 0.139782
9.5 | 0.1397629
10 | 0.138031
10.5 | 0.1352272
11 | 0.1329575
11.5 | 0.1331177
12 | 0.1342926
12.5 | 0.1354713
13 | 0.135952
13.5 | 0.1352844
14 | 0.134491
14.5 | 0.1335716
15 | 0.1338425
15.5 | 0.1337471
16 | 0.1336441