## SpecificSurfaceArea
名称 / Name | 数值 / Value
输入结构 / Input Structure | 20260914_52
电解液相体积分数 / Electrolyte Volume Fraction | 0.4474373
颗粒相体积分数 / Particle Volume Fraction | 0.4742393
CBD相体积分数 / CBD Volume Fraction | 0.07832336
固体体素数量 / Solid Voxel Count | 124319
总界面面积 (um^2) / Total Interfacial Area (um^2) | 37372.75
总固体体积 (um^3) / Total Solid Volume (um^3) | 15539.875
比表面积 (1/um) / Specific Surface Area (1/um) | 2.404958
总集群数量 / Total Cluster Count | 19
最大颗粒集群体积 (voxel) / Largest Particle Cluster Volume (voxel) | 124124
未知颗粒集群数量 / Unknown Particle Cluster Count | 15
未知颗粒集群总体积 (voxel) / Total Unknown Particle Cluster Volume (voxel) | 138
未知颗粒体积分数 / Unknown Particle Volume Fraction | 0.001110048
归一化平均团簇体积 / Normalized Average Cluster Volume | 0.2501148
电子连接度 / Electronic Connectivity | 0.9989302
电解液相连通率 / Electrolyte Connectivity | 0.9977919
是否贯通 / Percolating | 是 / Yes
曲折度τ / Tortuosity τ | 1.024769
等效当量颗粒粒径 (um) / Equivalent Particle Diameter (um) | 11.60286
瓶颈度 beta / Constrictivity (x) | 0.6
瓶颈半径 r_min (um) | 0.8660254
孔体半径 r_max (um) | 1.118034
瓶颈度状态 / Constrictivity Status | ok
侵入入口 / Intrusion Inlet | low
球心邻域 / Center Connectivity | 26
算法版本 / Method | edt_critical_radii_closed_dilation_v2
半径采样 / Radius Sampling | All positive EDT values
Radius (um) | CPSD (total volume fraction) | MIP (total volume fraction)
0 | 0.4474373 | 0.4465485
0.5 | 0.4474373 | 0.4465485
0.7071068 | 0.3903503 | 0.378849
0.8660254 | 0.2961311 | 0.2431946
1 | 0.2591324 | 0.1851349
1.118034 | 0.235775 | 0.1229515
1.224745 | 0.1494331 | 0.01281738
1.414214 | 0.1089439 | 0.0051651
1.5 | 0.08757019 | 0.001407623
1.581139 | 0.04925156 | 0
1.658312 | 0.03370285 | 0
1.732051 | 0.02642822 | 0
1.802776 | 0.02201843 | 0
1.870829 | 0.01182175 | 0
2 | 0.006477356 | 0
2.061553 | 0.005138397 | 0
2.12132 | 0.001293182 | 0
2.5 | 0 | 0
弦长分布 / Chord Length
Status | ok
Method | periodic_voxel_runs_v1
Pore label | 0
Voxel size (um) | 0.5
Periodic axes | xyz
Sample count | 26613
Mean (um) | 2.203679
Population std (um) | 2.206513
Quantile method | inverse_empirical_cdf
Axis | x
Window-spanning lines | 0
Full pore line policy | one_period_censored
Quantile | Length (um)
0.05 | 0.5
0.1 | 0.5
0.15 | 0.5
0.2 | 0.5
0.25 | 0.5
0.3 | 1
0.35 | 1
0.4 | 1
0.45 | 1
0.5 | 1.5
0.55 | 1.5
0.6 | 2
0.65 | 2
0.7 | 2.5
0.75 | 3
0.8 | 3.5
0.85 | 4
0.9 | 5
0.95 | 6.5
Length (um) | Count | Probability mass | CDF
0.5 | 7586 | 0.2850487 | 0.2850487
1 | 4537 | 0.1704806 | 0.4555293
1.5 | 3117 | 0.1171232 | 0.5726525
2 | 2463 | 0.09254875 | 0.6652012
2.5 | 1821 | 0.06842521 | 0.7336264
3 | 1339 | 0.05031376 | 0.7839402
3.5 | 1128 | 0.0423853 | 0.8263255
4 | 929 | 0.03490775 | 0.8612332
4.5 | 710 | 0.02667869 | 0.8879119
5 | 560 | 0.02104235 | 0.9089543
5.5 | 490 | 0.01841205 | 0.9273663
6 | 345 | 0.01296359 | 0.9403299
6.5 | 331 | 0.01243753 | 0.9527674
7 | 248 | 0.009318754 | 0.9620862
7.5 | 178 | 0.006688461 | 0.9687747
8 | 143 | 0.005373314 | 0.974148
8.5 | 110 | 0.004133318 | 0.9782813
9 | 100 | 0.003757562 | 0.9820389
9.5 | 98 | 0.003682411 | 0.9857213
10 | 74 | 0.002780596 | 0.9885019
10.5 | 57 | 0.00214181 | 0.9906437
11 | 52 | 0.001953932 | 0.9925976
11.5 | 49 | 0.001841205 | 0.9944388
12 | 26 | 0.0009769661 | 0.9954158
12.5 | 23 | 0.0008642393 | 0.99628
13 | 20 | 0.0007515124 | 0.9970315
13.5 | 13 | 0.0004884831 | 0.99752
14 | 8 | 0.000300605 | 0.9978206
14.5 | 11 | 0.0004133318 | 0.9982339
15 | 8 | 0.000300605 | 0.9985346
15.5 | 5 | 0.0001878781 | 0.9987224
16 | 8 | 0.000300605 | 0.999023
16.5 | 8 | 0.000300605 | 0.9993236
17 | 3 | 0.0001127269 | 0.9994364
17.5 | 2 | 7.515124e-05 | 0.9995115
18 | 1 | 3.757562e-05 | 0.9995491
18.5 | 3 | 0.0001127269 | 0.9996618
19 | 2 | 7.515124e-05 | 0.999737
20 | 1 | 3.757562e-05 | 0.9997745
21 | 2 | 7.515124e-05 | 0.9998497
21.5 | 1 | 3.757562e-05 | 0.9998873
22.5 | 1 | 3.757562e-05 | 0.9999248
23.5 | 1 | 3.757562e-05 | 0.9999624
24 | 1 | 3.757562e-05 | 1
球接触分布 / Spherical Contact
Status | ok
Method | periodic_solid_to_pore_edt_v1
Pore label | 0
Voxel size (um) | 0.5
Periodic axes | xyz
Sample count | 144851
Mean (um) | 0.6686535
Population std (um) | 0.2306386
Quantile method | inverse_empirical_cdf
Distance direction | solid_to_pore
Distance convention | voxel_center_to_voxel_center
Quantile | Length (um)
0.05 | 0.5
0.1 | 0.5
0.15 | 0.5
0.2 | 0.5
0.25 | 0.5
0.3 | 0.5
0.35 | 0.5
0.4 | 0.5
0.45 | 0.5
0.5 | 0.5
0.55 | 0.7071068
0.6 | 0.7071068
0.65 | 0.7071068
0.7 | 0.7071068
0.75 | 0.7071068
0.8 | 0.8660254
0.85 | 0.8660254
0.9 | 1
0.95 | 1.118034
Length (um) | Count | Probability mass | CDF
0.5 | 78797 | 0.5439866 | 0.5439866
0.7071068 | 33724 | 0.2328186 | 0.7768051
0.8660254 | 11082 | 0.0765062 | 0.8533113
1 | 7122 | 0.04916777 | 0.9024791
1.118034 | 9314 | 0.06430056 | 0.9667797
1.224745 | 2649 | 0.01828776 | 0.9850674
1.414214 | 959 | 0.006620596 | 0.991688
1.5 | 775 | 0.005350326 | 0.9970383
1.581139 | 211 | 0.001456669 | 0.998495
1.658312 | 108 | 0.0007455937 | 0.9992406
1.732051 | 24 | 0.0001656875 | 0.9994063
1.802776 | 40 | 0.0002761458 | 0.9996824
1.870829 | 36 | 0.0002485312 | 0.999931
2 | 1 | 6.903646e-06 | 0.9999379
2.061553 | 8 | 5.522917e-05 | 0.9999931
2.179449 | 1 | 6.903646e-06 | 1
两点相关函数 / Two-Point Correlation
Status | ok
Method | periodic_fft_radial_shells_v1
Pore label | 0
Porosity | 0.4474373
Voxel size (um) | 0.5
Periodic axes | xyz
Radial bins | bin_0_origin_only; bin_k: (k-1)*h < distance <= k*h
Normalization | joint_probability; C(0)=porosity
Radius upper edge (um) | Pore-pore probability | Displacement count | Mean distance (um)
0 | 0.4474373 | 1 | 0
0.5 | 0.3496768 | 6 | 0.5
1 | 0.3080127 | 26 | 0.8235956
1.5 | 0.264191 | 90 | 1.313303
2 | 0.2393356 | 134 | 1.766191
2.5 | 0.2261578 | 258 | 2.253291
3 | 0.2198822 | 410 | 2.770151
3.5 | 0.2169749 | 494 | 3.265115
4 | 0.2145874 | 690 | 3.741377
4.5 | 0.2120286 | 962 | 4.254797
5 | 0.2096946 | 1098 | 4.759989
5.5 | 0.207985 | 1406 | 5.252971
6 | 0.2066074 | 1578 | 5.743306
6.5 | 0.2055135 | 2018 | 6.243088
7 | 0.2044946 | 2342 | 6.754523
7.5 | 0.2036589 | 2634 | 7.258808
8 | 0.2028598 | 2930 | 7.74816
8.5 | 0.2021481 | 3402 | 8.24276
9 | 0.2015712 | 3926 | 8.747226
9.5 | 0.2010876 | 4266 | 9.248753
10 | 0.200687 | 4730 | 9.745648
10.5 | 0.200399 | 5510 | 10.25421
11 | 0.2001678 | 5562 | 10.75425
11.5 | 0.2000184 | 6410 | 11.24499
12 | 0.1999686 | 6894 | 11.74507
12.5 | 0.1999726 | 7490 | 12.24414
13 | 0.1999048 | 8258 | 12.74442
13.5 | 0.1997791 | 8994 | 13.25285
14 | 0.199583 | 9446 | 13.75428
14.5 | 0.1994214 | 9978 | 14.2483
15 | 0.19928 | 11138 | 14.74781
15.5 | 0.1991584 | 11406 | 15.24523
16 | 0.1990179 | 12575 | 15.74338
16.5 | 0.1989198 | 12848 | 16.24802
17 | 0.1988839 | 12060 | 16.74981
17.5 | 0.1989371 | 11804 | 17.24779
18 | 0.1989421 | 11016 | 17.74665
18.5 | 0.1989366 | 10700 | 18.24765
19 | 0.1989468 | 9756 | 18.74616
19.5 | 0.1990477 | 9224 | 19.24436
20 | 0.1992917 | 8408 | 19.74275
20.5 | 0.199691 | 7452 | 20.23495
21 | 0.2001631 | 7040 | 20.73669
21.5 | 0.2005748 | 5820 | 21.24199
22 | 0.2008491 | 4880 | 21.7372
22.5 | 0.2011782 | 3936 | 22.23025
23 | 0.2015793 | 2999 | 22.73344
23.5 | 0.2017703 | 2180 | 23.23696
24 | 0.2018209 | 1620 | 23.72792
24.5 | 0.2016222 | 1208 | 24.21513
25 | 0.2012313 | 942 | 24.73838
25.5 | 0.2008771 | 584 | 25.28237
26 | 0.201009 | 284 | 25.76662
26.5 | 0.2009851 | 192 | 26.16873
27 | 0.2011265 | 104 | 26.67748
27.5 | 0.2007828 | 24 | 27.213
28 | 0.2006378 | 1 | 27.71281
x displacement (um) | Pore-pore probability
0 | 0.4474373
0.5 | 0.3459167
1 | 0.285183
1.5 | 0.2475891
2 | 0.2303391
2.5 | 0.2222443
3 | 0.219162
3.5 | 0.2152824
4 | 0.2120094
4.5 | 0.2088242
5 | 0.2063141
5.5 | 0.2047729
6 | 0.2040825
6.5 | 0.2030907
7 | 0.2022247
7.5 | 0.2015457
8 | 0.2006912
8.5 | 0.1997604
9 | 0.1993408
9.5 | 0.1989174
10 | 0.1989403
10.5 | 0.1988602
11 | 0.1989059
11.5 | 0.1987839
12 | 0.1986313
12.5 | 0.1983948
13 | 0.1990623
13.5 | 0.1993942
14 | 0.2003021
14.5 | 0.2005119
15 | 0.1996765
15.5 | 0.1989403
16 | 0.1983032
y displacement (um) | Pore-pore probability
0 | 0.4474373
0.5 | 0.351059
1 | 0.2915039
1.5 | 0.2531471
2 | 0.2326698
2.5 | 0.222229
3 | 0.218956
3.5 | 0.2159767
4 | 0.2137794
4.5 | 0.2108078
5 | 0.208889
5.5 | 0.2068405
6 | 0.2061653
6.5 | 0.2052269
7 | 0.2046165
7.5 | 0.2037315
8 | 0.2034264
8.5 | 0.2025871
9 | 0.2016449
9.5 | 0.2016335
10 | 0.2013817
10.5 | 0.2016563
11 | 0.2025948
11.5 | 0.2029114
12 | 0.2024384
12.5 | 0.2010803
13 | 0.199852
13.5 | 0.1993408
14 | 0.1992493
14.5 | 0.1994858
15 | 0.1991463
15.5 | 0.1982536
16 | 0.1976013
z displacement (um) | Pore-pore probability
0 | 0.4474373
0.5 | 0.3520546
1 | 0.2928085
1.5 | 0.2539673
2 | 0.2333908
2.5 | 0.2215462
3 | 0.2175255
3.5 | 0.2142372
4 | 0.2120056
4.5 | 0.2096062
5 | 0.2074814
5.5 | 0.205677
6 | 0.2046089
6.5 | 0.2031097
7 | 0.2018013
7.5 | 0.2011833
8 | 0.201171875
8.5 | 0.201767
9 | 0.20187
9.5 | 0.2017708
10 | 0.2013168
10.5 | 0.2004814
11 | 0.1994667
11.5 | 0.198452
12 | 0.1980324
12.5 | 0.1979942
13 | 0.1966057
13.5 | 0.1956444
14 | 0.195015
14.5 | 0.1947594
15 | 0.1948013
15.5 | 0.1955261
16 | 0.1959229